## 需要数据
管线编号/焊口编号 | 焊工号 | 拍片张数 | 不合格情况 | 结论 | 委托单号 | 回复单号 | 检测日期

## 262
无损检测结果回复单
回复单号： |  | 2117-09-SNECF2(A6)-GDHT-RT-001-0905 |  |  |  |  | 委托单位：中石化宁波工程有限公司
装置名称 |  | 4#240万吨/年PX装置 |  | 单元号 |  | 2117 |  | 检测日期 |  | 2020-09-05
检测方法 |  | RT |  | 检测标准 |  | NB/T47013.2-2015 |  | 合格级别 |  | Ⅲ
检测结果：
累计拍片：4张。合格张数:4 张；不合格张数：0张；焊接一次合格率：100%。（异物不计合格率）
检测结论
序号 | 管线编号/焊口编号 |  | 焊工号 |  | 拍片张数 | 不合格情况 |  |  | 结论 | 委托单号
[6 empty] | 片号及缺陷性质 |  |  | 合格/ 不合格
1 | 500-P-513808-B2A2-H120(091)-8 |  | SHN000817 |  | 1 | / |  |  | 合格 | 2117-09-SNECF2(A6)-GDHT-RT-001
2 | 500-P-513808-B2A2-H120(091)-9 |  | SHN000817 |  | 1 | / |  |  | 合格 | 2117-09-SNECF2(A6)-GDHT-RT-001
3 | 500-P-513808-B2A2-H120(091)-11 |  | SHN000817 |  | 1 | / |  |  | 合格 | 2117-09-SNECF2(A6)-GDHT-RT-001
4 | 500-P-513808-B2A2-H120(091)-12 |  | SHN000817 |  | 1 | / |  |  | 合格 | 2117-09-SNECF2(A6)-GDHT-RT-001
以下空白
评片人：孟祥禹 |  |  | 审核人：卢 炜 |  |  |  |  | 检测单位：广东华泰检测科技有限公司

## 263
无损检测结果回复单
回复单号： |  | 2117-09-SNECF2(A6)-GDHT-RT-002-0905 |  |  |  |  | 委托单位：中石化宁波工程有限公司
装置名称 |  | 4#240万吨/年PX装置 |  | 单元号 |  | 2117 |  | 检测日期 |  | 2020-09-05
检测方法 |  | RT |  | 检测标准 |  | NB/T47013.2-2015 |  | 合格级别 |  | Ⅲ
检测结果：
累计拍片：3张。合格张数:3 张；不合格张数：0张；焊接一次合格率：100%。（异物不计合格率）
检测结论
序号 | 管线编号/焊口编号 |  | 焊工号 |  | 拍片张数 | 不合格情况 |  |  | 结论 | 委托单号
[6 empty] | 片号及缺陷性质 |  |  | 合格/ 不合格
1 | 600-P-523408-B2A1-H120(091)-3 |  | SHN000817 |  | 1 | / |  |  | 合格 | 2117-09-SNECF2(A6)-GDHT-RT-002
2 | 600-P-523408-B2A1-H120(091)-6 |  | SHN000817 |  | 1 | / |  |  | 合格 | 2117-09-SNECF2(A6)-GDHT-RT-002
3 | 600-P-523408-B2A1-H120(091)-8 |  | SHN000817 |  | 1 | / |  |  | 合格 | 2117-09-SNECF2(A6)-GDHT-RT-002
以下空白
评片人：孟祥禹 |  |  | 审核人：卢 炜 |  |  |  |  | 检测单位：广东华泰检测科技有限公司

## 264
无损检测结果回复单
回复单号： |  | 2117-09-SNECF2(A6)-GDHT-RT-003-0908 |  |  |  |  | 委托单位：中石化宁波工程有限公司
装置名称 |  | 4#240万吨/年PX装置 |  | 单元号 |  | 2117 |  | 检测日期 |  | 2020-09-08
检测方法 |  | RT |  | 检测标准 |  | NB/T47013.2-2015 |  | 合格级别 |  | Ⅲ
检测结果：
累计拍片：2张。合格张数:2 张；不合格张数：0张；焊接一次合格率：100%。（异物不计合格率）
检测结论
序号 | 管线编号/焊口编号 |  | 焊工号 |  | 拍片张数 | 不合格情况 |  |  | 结论 | 委托单号
[6 empty] | 片号及缺陷性质 |  |  | 合格/ 不合格
1 | 600-P-523408-B2A1-H120(091)-10 |  | SHN000817 |  | 1 | / |  |  | 合格 | 2117-09-SNECF2(A6)-GDHT-RT-003
2 | 600-P-523408-B2A1-H120(091)-5首检 |  | SHN000329 |  | 1 | / |  |  | 合格 | 2117-09-SNECF2(A6)-GDHT-RT-003
以下空白
评片人：孟祥禹 |  |  | 审核人：卢 炜 |  |  |  |  | 检测单位：广东华泰检测科技有限公司

## 265
无损检测结果回复单
回复单号： |  | 2117-09-SNECF2(A6)-GDHT-RT-004-0910 |  |  |  |  | 委托单位：中石化宁波工程有限公司
装置名称 |  | 4#240万吨/年PX装置 |  | 单元号 |  | 2117 |  | 检测日期 |  | 2020-09-10
检测方法 |  | RT |  | 检测标准 |  | NB/T47013.2-2015 |  | 合格级别 |  | Ⅲ
检测结果：
累计拍片：6张。合格张数:6 张；不合格张数：0张；焊接一次合格率：100%。（异物不计合格率）
检测结论
序号 | 管线编号/焊口编号 |  | 焊工号 |  | 拍片张数 | 不合格情况 |  |  | 结论 | 委托单号
[6 empty] | 片号及缺陷性质 |  |  | 合格/ 不合格
1 | 350-P-530209-B2A1-H100(091)-5G |  | SHN000329 |  | 6 | / |  |  | 合格 | 2117-09-SNECF2(A6)-GDHT-RT-004
以下空白
评片人：孟祥禹 |  |  | 审核人：卢 炜 |  |  |  |  | 检测单位：广东华泰检测科技有限公司

## 266
无损检测结果回复单
回复单号： |  | 2117-09-SNECF2(A6)-GDHT-RT-005-0910 |  |  |  |  | 委托单位：中石化宁波工程有限公司
装置名称 |  | 4#240万吨/年PX装置 |  | 单元号 |  | 2117 |  | 检测日期 |  | 2020-09-10
检测方法 |  | RT |  | 检测标准 |  | NB/T47013.2-2015 |  | 合格级别 |  | Ⅲ
检测结果：
累计拍片：6张。合格张数:6 张；不合格张数：0张；焊接一次合格率：100%。（异物不计合格率）
检测结论
序号 | 管线编号/焊口编号 |  | 焊工号 |  | 拍片张数 | 不合格情况 |  |  | 结论 | 委托单号
[6 empty] | 片号及缺陷性质 |  |  | 合格/ 不合格
1 | 400-P-523304-B2A1-H110(091)-7 |  | SHN000329 |  | 6 | / |  |  | 合格 | 2117-09-SNECF2(A6)-GDHT-RT-005
以下空白
评片人：孟祥禹 |  |  | 审核人：卢 炜 |  |  |  |  | 检测单位：广东华泰检测科技有限公司

## 267
无损检测结果回复单
回复单号： |  | 2117-09-SNECF2(A6)-GDHT-RT-006-0910 |  |  |  |  | 委托单位：中石化宁波工程有限公司
装置名称 |  | 4#240万吨/年PX装置 |  | 单元号 |  | 2117 |  | 检测日期 |  | 2020-09-10
检测方法 |  | RT |  | 检测标准 |  | NB/T47013.2-2015 |  | 合格级别 |  | Ⅲ
检测结果：
累计拍片：6张。合格张数:6 张；不合格张数：0张；焊接一次合格率：100%。（异物不计合格率）
检测结论
序号 | 管线编号/焊口编号 |  | 焊工号 |  | 拍片张数 | 不合格情况 |  |  | 结论 | 委托单号
[6 empty] | 片号及缺陷性质 |  |  | 合格/ 不合格
1 | 400-P-523201-B2A1-H110(091)-1 |  | SHN000329 |  | 6 | / |  |  | 合格 | 2117-09-SNECF2(A6)-GDHT-RT-006
以下空白
评片人：孟祥禹 |  |  | 审核人：卢 炜 |  |  |  |  | 检测单位：广东华泰检测科技有限公司

## 268
无损检测结果回复单
回复单号： |  | 2117-09-SNECF2(A6)-GDHT-RT-007-0910 |  |  |  |  | 委托单位：中石化宁波工程有限公司
装置名称 |  | 4#240万吨/年PX装置 |  | 单元号 |  | 2117 |  | 检测日期 |  | 2020-09-10
检测方法 |  | RT |  | 检测标准 |  | NB/T47013.2-2015 |  | 合格级别 |  | Ⅲ
检测结果：
累计拍片：18张。合格张数:18 张；不合格张数：0张；焊接一次合格率：100%。（异物不计合格率）
检测结论
序号 | 管线编号/焊口编号 |  | 焊工号 |  | 拍片张数 | 不合格情况 |  |  | 结论 | 委托单号
[6 empty] | 片号及缺陷性质 |  |  | 合格/ 不合格
1 | 400-P-522703-B2A1-H110(091)-6 |  | SHN000329 |  | 6 | / |  |  | 合格 | 2117-09-SNECF2(A6)-GDHT-RT-007
2 | 400-P-522703-B2A1-H110(091)-13G |  | SHN000329 |  | 6 | / |  |  | 合格 | 2117-09-SNECF2(A6)-GDHT-RT-007
3 | 400-P-522703-B2A1-H110(091)-21G |  | SHN000329 |  | 6 | / |  |  | 合格 | 2117-09-SNECF2(A6)-GDHT-RT-007
以下空白
评片人：孟祥禹 |  |  | 审核人：卢 炜 |  |  |  |  | 检测单位：广东华泰检测科技有限公司

## 269
无损检测结果回复单
回复单号： |  | 2117-09-SNECF2(A6)-GDHT-RT-008-0916 |  |  |  |  | 委托单位：中石化宁波工程有限公司
装置名称 |  | 4#PX联合装置 |  | 单元号 |  | 2117 |  | 检测日期 |  | 2020-09-16
检测方法 |  | RT |  | 检测标准 |  | NB/T47013.2-2015 |  | 合格级别 |  | Ⅲ
检测结果：
累计拍片：6张。合格张数:6 张；不合格张数：0张；焊接一次合格率：100%。（异物不计合格率）
检测结论
序号 | 管线编号/焊口编号 |  | 焊工号 |  | 拍片张数 | 不合格情况 |  |  | 结论 | 委托单号
[6 empty] | 片号及缺陷性质 |  |  | 合格/ 不合格
1 | 1250-P-522702-B2A1-H140(091)-2 |  | SHN000817 |  | 2 | / |  |  | 合格 | 2117-09-SNECF2(A6)-GDHT-RT-008
2 | 1250-P-522702-B2A1-H140(091)-4(首检) |  | SHN000668 |  | 2 | / |  |  | 合格 | 2117-09-SNECF2(A6)-GDHT-RT-008
3 | 1250-P-522702-B2A1-H140(091)-7 |  | SHN000817 |  | 2 | / |  |  | 合格 | 2117-09-SNECF2(A6)-GDHT-RT-008
以下空白
评片人：孟祥禹 |  |  | 审核人：卢 炜 |  |  |  |  | 检测单位：广东华泰检测科技有限公司

## 270
无损检测结果回复单
回复单号： |  | 2117-09-SNECF2(A6)-GDHT-RT-009-0916 |  |  |  |  | 委托单位：中石化宁波工程有限公司
装置名称 |  | 4#PX联合装置 |  | 单元号 |  | 2117 |  | 检测日期 |  | 2020-09-16
检测方法 |  | RT |  | 检测标准 |  | NB/T47013.2-2015 |  | 合格级别 |  | Ⅲ
检测结果：
累计拍片：3张。合格张数:3 张；不合格张数：0张；焊接一次合格率：100%。（异物不计合格率）
检测结论
序号 | 管线编号/焊口编号 |  | 焊工号 |  | 拍片张数 | 不合格情况 |  |  | 结论 | 委托单号
[6 empty] | 片号及缺陷性质 |  |  | 合格/ 不合格
1 | 1700-P-522701-B2A1-H150(091)-8 |  | SHN000329 |  | 3 | / |  |  | 合格 | 2117-09-SNECF2(A6)-GDHT-RT-009
以下空白
评片人：孟祥禹 |  |  | 审核人：卢 炜 |  |  |  |  | 检测单位：广东华泰检测科技有限公司

## 271
无损检测结果回复单
回复单号： |  | 2117-09-SNECF2(A6)-GDHT-RT-010-0916 |  |  |  |  | 委托单位：中石化宁波工程有限公司
装置名称 |  | 4#PX联合装置 |  | 单元号 |  | 2117 |  | 检测日期 |  | 2020-09-16
检测方法 |  | RT |  | 检测标准 |  | NB/T47013.2-2015 |  | 合格级别 |  | Ⅲ
检测结果：
累计拍片：6张。合格张数:6 张；不合格张数：0张；焊接一次合格率：100%。（异物不计合格率）
检测结论
序号 | 管线编号/焊口编号 |  | 焊工号 |  | 拍片张数 | 不合格情况 |  |  | 结论 | 委托单号
[6 empty] | 片号及缺陷性质 |  |  | 合格/ 不合格
1 | 250-P-410410-B2A1-H80(091)-5G |  | SHN000329 |  | 6 | / |  |  | 合格 | 2117-09-SNECF2(A6)-GDHT-RT-010
以下空白
评片人：孟祥禹 |  |  | 审核人：卢 炜 |  |  |  |  | 检测单位：广东华泰检测科技有限公司

## 272
无损检测结果回复单
回复单号： |  | 2117-09-SNECF2(A6)-GDHT-RT-011-0916 |  |  |  |  | 委托单位：中石化宁波工程有限公司
装置名称 |  | 4#PX联合装置 |  | 单元号 |  | 2117 |  | 检测日期 |  | 2020-09-16
检测方法 |  | RT |  | 检测标准 |  | NB/T47013.2-2015 |  | 合格级别 |  | Ⅲ
检测结果：
累计拍片：1张。合格张数:1 张；不合格张数：0张；焊接一次合格率：100%。（异物不计合格率）
检测结论
序号 | 管线编号/焊口编号 |  | 焊工号 |  | 拍片张数 | 不合格情况 |  |  | 结论 | 委托单号
[6 empty] | 片号及缺陷性质 |  |  | 合格/ 不合格
1 | 500-P520905-B2A1-H80(091)-16 |  | SHN000668 |  | 1 | / |  |  | 合格 | 2117-09-SNECF2(A6)-GDHT-RT-011
以下空白
评片人：孟祥禹 |  |  | 审核人：卢 炜 |  |  |  |  | 检测单位：广东华泰检测科技有限公司

## 273
无损检测结果回复单
回复单号： |  | 2117-09-SNECF2(A6)-GDHT-RT-012-0916 |  |  |  |  | 委托单位：中石化宁波工程有限公司
装置名称 |  | 4#PX联合装置 |  | 单元号 |  | 2117 |  | 检测日期 |  | 2020-09-16
检测方法 |  | RT |  | 检测标准 |  | NB/T47013.2-2015 |  | 合格级别 |  | Ⅲ
检测结果：
累计拍片：1张。合格张数:1 张；不合格张数：0张；焊接一次合格率：100%。（异物不计合格率）
检测结论
序号 | 管线编号/焊口编号 |  | 焊工号 |  | 拍片张数 | 不合格情况 |  |  | 结论 | 委托单号
[6 empty] | 片号及缺陷性质 |  |  | 合格/ 不合格
1 | 500-P522101-B2A1-H80(091)-20 |  | SHN000817 |  | 1 | / |  |  | 合格 | 2117-09-SNECF2(A6)-GDHT-RT-012
以下空白
评片人：孟祥禹 |  |  | 审核人：卢 炜 |  |  |  |  | 检测单位：广东华泰检测科技有限公司

## 274
无损检测结果回复单
回复单号： |  | 2117-09-SNECF2(A6)-GDHT-RT-013-0916 |  |  |  |  | 委托单位：中石化宁波工程有限公司
装置名称 |  | 4#PX联合装置 |  | 单元号 |  | 2117 |  | 检测日期 |  | 2020-09-16
检测方法 |  | RT |  | 检测标准 |  | NB/T47013.2-2015 |  | 合格级别 |  | Ⅲ
检测结果：
累计拍片：1张。合格张数:1 张；不合格张数：0张；焊接一次合格率：100%。（异物不计合格率）
检测结论
序号 | 管线编号/焊口编号 |  | 焊工号 |  | 拍片张数 | 不合格情况 |  |  | 结论 | 委托单号
[6 empty] | 片号及缺陷性质 |  |  | 合格/ 不合格
1 | 500-P522102-B2A1-H80(091)-4 |  | SHN000329 |  | 1 | / |  |  | 合格 | 2117-09-SNECF2(A6)-GDHT-RT-013
以下空白
评片人：孟祥禹 |  |  | 审核人：卢 炜 |  |  |  |  | 检测单位：广东华泰检测科技有限公司

## 275
无损检测结果回复单
回复单号： |  | 2117-09-SNECF2(A6)-GDHT-RT-014-0922 |  |  |  |  | 委托单位：中石化宁波工程有限公司
装置名称 |  | 4#PX联合装置 |  | 单元号 |  | 2117 |  | 检测日期 |  | 2020-09-22
检测方法 |  | RT |  | 检测标准 |  | NB/T47013.2-2015 |  | 合格级别 |  | Ⅲ
检测结果：
累计拍片：6张。合格张数:6 张；不合格张数：0张；焊接一次合格率：100%。（异物不计合格率）
检测结论
序号 | 管线编号/焊口编号 |  | 焊工号 |  | 拍片张数 | 不合格情况 |  |  | 结论 | 委托单号
[6 empty] | 片号及缺陷性质 |  |  | 合格/ 不合格
1 | 500-P520905-B2A1-H80(091)-8 |  | SHN000668 |  | 1 | / |  |  | 合格 | 2117-09-SNECF2(A6)-GDHT-RT-014
2 | 500-P520905-B2A1-H80(091)-10 |  | SHN000668 |  | 1 | / |  |  | 合格 | 2117-09-SNECF2(A6)-GDHT-RT-014
3 | 500-P520905-B2A1-H80(091)-13 |  | SHN000668 |  | 1 | / |  |  | 合格 | 2117-09-SNECF2(A6)-GDHT-RT-014
4 | 500-P520905-B2A1-H80(091)-14 |  | SHN000668 |  | 1 | / |  |  | 合格 | 2117-09-SNECF2(A6)-GDHT-RT-014
5 | 500-P520905-B2A1-H80(091)-15 |  | SHN000668 |  | 1 | / |  |  | 合格 | 2117-09-SNECF2(A6)-GDHT-RT-014
6 | 500-P520905-B2A1-H80(091)-21 |  | SHN000817 |  | 1 | / |  |  | 合格 | 2117-09-SNECF2(A6)-GDHT-RT-014
以下空白
评片人：孟祥禹 |  |  | 审核人：卢 炜 |  |  |  |  | 检测单位：广东华泰检测科技有限公司

## 276
无损检测结果回复单
回复单号： |  | 2117-09-SNECF2(A6)-GDHT-RT-015-0922 |  |  |  |  | 委托单位：中石化宁波工程有限公司
装置名称 |  | 4#PX联合装置 |  | 单元号 |  | 2117 |  | 检测日期 |  | 2020-09-22
检测方法 |  | RT |  | 检测标准 |  | NB/T47013.2-2015 |  | 合格级别 |  | Ⅲ
检测结果：
累计拍片：6张。合格张数:6 张；不合格张数：0张；焊接一次合格率：100%。（异物不计合格率）
检测结论
序号 | 管线编号/焊口编号 |  | 焊工号 |  | 拍片张数 | 不合格情况 |  |  | 结论 | 委托单号
[6 empty] | 片号及缺陷性质 |  |  | 合格/ 不合格
1 | 500-P522101-B2A1-H80(091)-3 |  | SHN000329 |  | 1 | / |  |  | 合格 | 2117-09-SNECF2(A6)-GDHT-RT-015
2 | 500-P522101-B2A1-H80(091)-6 |  | SHN000817 |  | 1 | / |  |  | 合格 | 2117-09-SNECF2(A6)-GDHT-RT-015
3 | 500-P522101-B2A1-H80(091)-9 |  | SHN000668 |  | 1 | / |  |  | 合格 | 2117-09-SNECF2(A6)-GDHT-RT-015
4 | 500-P522101-B2A1-H80(091)-10 |  | SHN000668 |  | 1 | / |  |  | 合格 | 2117-09-SNECF2(A6)-GDHT-RT-015
5 | 500-P522101-B2A1-H80(091)-12 |  | SHN000668 |  | 1 | / |  |  | 合格 | 2117-09-SNECF2(A6)-GDHT-RT-015
6 | 500-P522101-B2A1-H80(091)-18 |  | SHN000668 |  | 1 | / |  |  | 合格 | 2117-09-SNECF2(A6)-GDHT-RT-015
以下空白
评片人：孟祥禹 |  |  | 审核人：卢 炜 |  |  |  |  | 检测单位：广东华泰检测科技有限公司

## 277
无损检测结果回复单
回复单号： |  | 2117-09-SNECF2(A6)-GDHT-RT-016-0922 |  |  |  |  | 委托单位：中石化宁波工程有限公司
装置名称 |  | 4#PX联合装置 |  | 单元号 |  | 2117 |  | 检测日期 |  | 2020-09-22
检测方法 |  | RT |  | 检测标准 |  | NB/T47013.2-2015 |  | 合格级别 |  | Ⅲ
检测结果：
累计拍片：3张。合格张数:3 张；不合格张数：0张；焊接一次合格率：100%。（异物不计合格率）
检测结论
序号 | 管线编号/焊口编号 |  | 焊工号 |  | 拍片张数 | 不合格情况 |  |  | 结论 | 委托单号
[6 empty] | 片号及缺陷性质 |  |  | 合格/ 不合格
1 | 500-P522102-B2A1-H80(091)-1 |  | SHN000817 |  | 1 | / |  |  | 合格 | 2117-09-SNECF2(A6)-GDHT-RT-016
2 | 500-P522102-B2A1-H80(091)-7 |  | SHN000329 |  | 1 | / |  |  | 合格 | 2117-09-SNECF2(A6)-GDHT-RT-016
3 | 500-P522102-B2A1-H80(091)-12 |  | SHN000329 |  | 1 | / |  |  | 合格 | 2117-09-SNECF2(A6)-GDHT-RT-016
以下空白
评片人：孟祥禹 |  |  | 审核人：卢 炜 |  |  |  |  | 检测单位：广东华泰检测科技有限公司

## 278
无损检测结果回复单
回复单号： |  | 2117-09-SNECF2(A6)-GDHT-RT-017-0922 |  |  |  |  | 委托单位：中石化宁波工程有限公司
装置名称 |  | 4#PX联合装置 |  | 单元号 |  | 2117 |  | 检测日期 |  | 2020-09-22
检测方法 |  | RT |  | 检测标准 |  | NB/T47013.2-2015 |  | 合格级别 |  | Ⅲ
检测结果：
累计拍片：1张。合格张数:1 张；不合格张数：0张；焊接一次合格率：100%。（异物不计合格率）
检测结论
序号 | 管线编号/焊口编号 |  | 焊工号 |  | 拍片张数 | 不合格情况 |  |  | 结论 | 委托单号
[6 empty] | 片号及缺陷性质 |  |  | 合格/ 不合格
1 | 500-P522103-B2A1-H80(091)-1 |  | SHN000817 |  | 1 | / |  |  | 合格 | 2117-09-SNECF2(A6)-GDHT-RT-017
以下空白
评片人：孟祥禹 |  |  | 审核人：卢 炜 |  |  |  |  | 检测单位：广东华泰检测科技有限公司

## 279
无损检测结果回复单
回复单号： |  | 2117-09-SNECF2(A6)-GDHT-RT-018-0922 |  |  |  |  | 委托单位：中石化宁波工程有限公司
装置名称 |  | 4#PX联合装置 |  | 单元号 |  | 2117 |  | 检测日期 |  | 2020-09-22
检测方法 |  | RT |  | 检测标准 |  | NB/T47013.2-2015 |  | 合格级别 |  | Ⅲ
检测结果：
累计拍片：2张。合格张数:2 张；不合格张数：0张；焊接一次合格率：100%。（异物不计合格率）
检测结论
序号 | 管线编号/焊口编号 |  | 焊工号 |  | 拍片张数 | 不合格情况 |  |  | 结论 | 委托单号
[6 empty] | 片号及缺陷性质 |  |  | 合格/ 不合格
1 | 500-P523610-B2A1-H20(091)-1 |  | SHN000668 |  | 1 | / |  |  | 合格 | 2117-09-SNECF2(A6)-GDHT-RT-018
2 | 500-P523610-B2A1-H20(091)-2 |  | SHN000668 |  | 1 | / |  |  | 合格 | 2117-09-SNECF2(A6)-GDHT-RT-018
以下空白
评片人：孟祥禹 |  |  | 审核人：卢 炜 |  |  |  |  | 检测单位：广东华泰检测科技有限公司

## 280
无损检测结果回复单
回复单号： |  | 2117-09-SNECF2(A6)-GDHT-RT-019-0922 |  |  |  |  | 委托单位：中石化宁波工程有限公司
装置名称 |  | 4#PX联合装置 |  | 单元号 |  | 2117 |  | 检测日期 |  | 2020-09-22
检测方法 |  | RT |  | 检测标准 |  | NB/T47013.2-2015 |  | 合格级别 |  | Ⅲ
检测结果：
累计拍片：6张。合格张数:6 张；不合格张数：0张；焊接一次合格率：100%。（异物不计合格率）
检测结论
序号 | 管线编号/焊口编号 |  | 焊工号 |  | 拍片张数 | 不合格情况 |  |  | 结论 | 委托单号
[6 empty] | 片号及缺陷性质 |  |  | 合格/ 不合格
1 | 1700-P-522701-B2A1-H150(091)-7 |  | SHN000817 |  | 3 | / |  |  | 合格 | 2117-09-SNECF2(A6)-GDHT-RT-019
2 | 1700-P-522701-B2A1-H150(091)-4 |  | SHN000817 |  | 3 | / |  |  | 合格 | 2117-09-SNECF2(A6)-GDHT-RT-019
以下空白
评片人：孟祥禹 |  |  | 审核人：卢 炜 |  |  |  |  | 检测单位：广东华泰检测科技有限公司

## 281
无损检测结果回复单
回复单号： |  | 2117-09-SNECF2(A6)-GDHT-RT-020-0924 |  |  |  |  | 委托单位：中石化宁波工程有限公司
装置名称 |  | 4#PX联合装置 |  | 单元号 |  | 2117 |  | 检测日期 |  | 2020-09-24
检测方法 |  | RT |  | 检测标准 |  | NB/T47013.2-2015 |  | 合格级别 |  | Ⅲ
检测结果：
累计拍片：1张。合格张数:0 张；不合格张数：1张；焊接一次合格率：0%。（异物不计合格率）
检测结论
序号 | 管线编号/焊口编号 |  | 焊工号 |  | 拍片张数 | 不合格情况 |  |  | 结论 | 委托单号
[6 empty] | 片号及缺陷性质 |  |  | 合格/ 不合格
1 | 500-P522102-B2A1-H80(091)-2 |  | SHN000605 |  | 1 | 1-2未熔合L20 |  |  | 不合格 | 2117-09-SNECF2(A6)-GDHT-RT-020
以下空白
评片人：孟祥禹 |  |  | 审核人：卢 炜 |  |  |  |  | 检测单位：广东华泰检测科技有限公司

## 282
无损检测结果回复单
回复单号： |  | 2117-09-SNECF2(A6)-GDHT-RT-020R1-0926 |  |  |  |  | 委托单位：中石化宁波工程有限公司
装置名称 |  | 4#PX联合装置 |  | 单元号 |  | 2117 |  | 检测日期 |  | 2020-09-26
检测方法 |  | RT |  | 检测标准 |  | NB/T47013.2-2015 |  | 合格级别 |  | Ⅲ
检测结果：
累计拍片：1张。合格张数:1 张；不合格张数：0张；焊接一次合格率：100%。（异物不计合格率）
检测结论
序号 | 管线编号/焊口编号 |  | 焊工号 |  | 拍片张数 | 不合格情况 |  |  | 结论 | 委托单号
[6 empty] | 片号及缺陷性质 |  |  | 合格/ 不合格
1 | 500-P522102-B2A1-H80(091)-2 |  | SHN000605 |  | 1 | / |  |  | 合格 | 2117-09-SNECF2(A6)-GDHT-RT-020R1
以下空白
评片人：孟祥禹 |  |  | 审核人：卢 炜 |  |  |  |  | 检测单位：广东华泰检测科技有限公司

## 283
无损检测结果回复单
回复单号： |  | 2117-09-SNECF2(A6)-GDHT-RT-021-0924 |  |  |  |  | 委托单位：中石化宁波工程有限公司
装置名称 |  | 4#PX联合装置 |  | 单元号 |  | 2117 |  | 检测日期 |  | 2020-09-24
检测方法 |  | RT |  | 检测标准 |  | NB/T47013.2-2015 |  | 合格级别 |  | Ⅲ
检测结果：
累计拍片：4张。合格张数:4 张；不合格张数：0张；焊接一次合格率：100%。（异物不计合格率）
检测结论
序号 | 管线编号/焊口编号 |  | 焊工号 |  | 拍片张数 | 不合格情况 |  |  | 结论 | 委托单号
[6 empty] | 片号及缺陷性质 |  |  | 合格/ 不合格
1 | 500-P522101-B2A1-H80(091)-14 |  | SHN000605 |  | 1 | / |  |  | 合格 | 2117-09-SNECF2(A6)-GDHT-RT-021
2 | 500-P522101-B2A1-H80(091)-15 |  | SHN000329 |  | 1 | / |  |  | 合格 | 2117-09-SNECF2(A6)-GDHT-RT-021
3 | 500-P522101-B2A1-H80(091)-4 |  | SHN000817 |  | 1 | / |  |  | 合格 | 2117-09-SNECF2(A6)-GDHT-RT-021
4 | 500-P522101-B2A1-H80(091)-5 |  | SHN000817 |  | 1 | / |  |  | 合格 | 2117-09-SNECF2(A6)-GDHT-RT-021
以下空白
评片人：孟祥禹 |  |  | 审核人：卢 炜 |  |  |  |  | 检测单位：广东华泰检测科技有限公司

## 284
无损检测结果回复单
回复单号： |  | 2117-09-SNECF2(A6)-GDHT-RT-022-0926 |  |  |  |  | 委托单位：中石化宁波工程有限公司
装置名称 |  | 4#PX联合装置 |  | 单元号 |  | 2117 |  | 检测日期 |  | 2020-09-26
检测方法 |  | RT |  | 检测标准 |  | NB/T47013.2-2015 |  | 合格级别 |  | Ⅲ
检测结果：
累计拍片：3张。合格张数:3 张；不合格张数：0张；焊接一次合格率：100%。（异物不计合格率）
检测结论
序号 | 管线编号/焊口编号 |  | 焊工号 |  | 拍片张数 | 不合格情况 |  |  | 结论 | 委托单号
[6 empty] | 片号及缺陷性质 |  |  | 合格/ 不合格
1 | 1700-P-522701-B2A1-H150(091)-3 |  | SHN000668 |  | 3 | / |  |  | 合格 | 2117-09-SNECF2(A6)-GDHT-RT-022
以下空白
评片人：孟祥禹 |  |  | 审核人：卢 炜 |  |  |  |  | 检测单位：广东华泰检测科技有限公司

## 285
无损检测结果回复单
回复单号： |  | 2117-09-SNECF2(A6)-GDHT-RT-023-0926 |  |  |  |  | 委托单位：中石化宁波工程有限公司
装置名称 |  | 4#PX联合装置 |  | 单元号 |  | 2117 |  | 检测日期 |  | 2020-09-26
检测方法 |  | RT |  | 检测标准 |  | NB/T47013.2-2015 |  | 合格级别 |  | Ⅲ
检测结果：
累计拍片：6张。合格张数:6 张；不合格张数：0张；焊接一次合格率：100%。（异物不计合格率）
检测结论
序号 | 管线编号/焊口编号 |  | 焊工号 |  | 拍片张数 | 不合格情况 |  |  | 结论 | 委托单号
[6 empty] | 片号及缺陷性质 |  |  | 合格/ 不合格
1 | 450-P-522510-B2A2-H130(091)-6 |  | SHN000605 |  | 6 | / |  |  | 合格 | 2117-09-SNECF2(A6)-GDHT-RT-023
以下空白
评片人：孟祥禹 |  |  | 审核人：卢 炜 |  |  |  |  | 检测单位：广东华泰检测科技有限公司

## 286
无损检测结果回复单
回复单号： |  | 2117-09-SNECF2(A6)-GDHT-RT-024-0926 |  |  |  |  | 委托单位：中石化宁波工程有限公司
装置名称 |  | 4#PX联合装置 |  | 单元号 |  | 2117 |  | 检测日期 |  | 2020-09-26
检测方法 |  | RT |  | 检测标准 |  | NB/T47013.2-2015 |  | 合格级别 |  | Ⅲ
检测结果：
累计拍片：6张。合格张数:6 张；不合格张数：0张；焊接一次合格率：100%。（异物不计合格率）
检测结论
序号 | 管线编号/焊口编号 |  | 焊工号 |  | 拍片张数 | 不合格情况 |  |  | 结论 | 委托单号
[6 empty] | 片号及缺陷性质 |  |  | 合格/ 不合格
1 | 450-P-522602-B2A2-H130(092)-10 |  | SHN000605 |  | 6 | / |  |  | 合格 | 2117-09-SNECF2(A6)-GDHT-RT-024
以下空白
评片人：孟祥禹 |  |  | 审核人：卢 炜 |  |  |  |  | 检测单位：广东华泰检测科技有限公司

## 287
无损检测结果回复单
回复单号： |  | 2117-09-SNECF2(A6)-GDHT-RT-025-0929 |  |  |  |  | 委托单位：中石化宁波工程有限公司
装置名称 |  | 4#PX联合装置 |  | 单元号 |  | 2117 |  | 检测日期 |  | 2020-09-29
检测方法 |  | RT |  | 检测标准 |  | NB/T47013.2-2015 |  | 合格级别 |  | Ⅲ
检测结果：
累计拍片：7张。合格张数:7 张；不合格张数：0张；焊接一次合格率：100%。（异物不计合格率）
检测结论
序号 | 管线编号/焊口编号 |  | 焊工号 |  | 拍片张数 | 不合格情况 |  |  | 结论 | 委托单号
[6 empty] | 片号及缺陷性质 |  |  | 合格/ 不合格
1 | 500-P-520905-B2A1-H80(091)-11 |  | SHN000605 |  | 1 | / |  |  | 合格 | 2117-09-SNECF2(A6)-GDHT-RT-025
2 | 500-P-520905-B2A1-H80(091)-18 |  | SHN000668 |  | 6 | / |  |  | 合格 | 2117-09-SNECF2(A6)-GDHT-RT-025
以下空白
评片人：孟祥禹 |  |  | 审核人：卢 炜 |  |  |  |  | 检测单位：广东华泰检测科技有限公司

## 288
无损检测结果回复单
回复单号： |  | 2117-09-SNECF2(A6)-GDHT-RT-025-1002 |  |  |  |  | 委托单位：中石化宁波工程有限公司
装置名称 |  | 4#PX联合装置 |  | 单元号 |  | 2117 |  | 检测日期 |  | 2020-10-02
检测方法 |  | RT |  | 检测标准 |  | NB/T47013.2-2015 |  | 合格级别 |  | Ⅲ
检测结果：
累计拍片：1张。合格张数:1 张；不合格张数：0张；焊接一次合格率：100%。（异物不计合格率）
检测结论
序号 | 管线编号/焊口编号 |  | 焊工号 |  | 拍片张数 | 不合格情况 |  |  | 结论 | 委托单号
[6 empty] | 片号及缺陷性质 |  |  | 合格/ 不合格
1 | 500-P-520905-B2A1-H80(091)-17 |  | SHN000668 |  | 1 | / |  |  | 合格 | 2117-09-SNECF2(A6)-GDHT-RT-025
以下空白
评片人：孟祥禹 |  |  | 审核人：卢 炜 |  |  |  |  | 检测单位：广东华泰检测科技有限公司

## 289
无损检测结果回复单
回复单号： |  | 2117-09-SNECF2(A6)-GDHT-RT-026-0929 |  |  |  |  | 委托单位：中石化宁波工程有限公司
装置名称 |  | 4#PX联合装置 |  | 单元号 |  | 2117 |  | 检测日期 |  | 2020-09-29
检测方法 |  | RT |  | 检测标准 |  | NB/T47013.2-2015 |  | 合格级别 |  | Ⅲ
检测结果：
累计拍片：3张。合格张数:3 张；不合格张数：0张；焊接一次合格率：100%。（异物不计合格率）
检测结论
序号 | 管线编号/焊口编号 |  | 焊工号 |  | 拍片张数 | 不合格情况 |  |  | 结论 | 委托单号
[6 empty] | 片号及缺陷性质 |  |  | 合格/ 不合格
1 | 500-P-522101-B2A1-H80(091)-2 |  | SHN000605 |  | 1 | / |  |  | 合格 | 2117-09-SNECF2(A6)-GDHT-RT-026
2 | 500-P-522101-B2A1-H80(091)-7 |  | SHN000817 |  | 1 | / |  |  | 合格 | 2117-09-SNECF2(A6)-GDHT-RT-026
3 | 500-P-522101-B2A1-H80(091)-8 |  | SHN000817 |  | 1 | / |  |  | 合格 | 2117-09-SNECF2(A6)-GDHT-RT-026
以下空白
评片人：孟祥禹 |  |  | 审核人：卢 炜 |  |  |  |  | 检测单位：广东华泰检测科技有限公司

## 290
无损检测结果回复单
回复单号： |  | 2117-09-SNECF2(A6)-GDHT-RT-027-0929 |  |  |  |  | 委托单位：中石化宁波工程有限公司
装置名称 |  | 4#PX联合装置 |  | 单元号 |  | 2117 |  | 检测日期 |  | 2020-09-29
检测方法 |  | RT |  | 检测标准 |  | NB/T47013.2-2015 |  | 合格级别 |  | Ⅲ
检测结果：
累计拍片：13张。合格张数:13 张；不合格张数：0张；焊接一次合格率：100%。（异物不计合格率）
检测结论
序号 | 管线编号/焊口编号 |  | 焊工号 |  | 拍片张数 | 不合格情况 |  |  | 结论 | 委托单号
[6 empty] | 片号及缺陷性质 |  |  | 合格/ 不合格
1 | 500-P-522102-B2A1-H80(091)-9 |  | SHN000668 |  | 6 | / |  |  | 合格 | 2117-09-SNECF2(A6)-GDHT-RT-027
2 | 500-P-522102-B2A1-H80(091)-10 |  | SHN000605 |  | 6 | / |  |  | 合格 | 2117-09-SNECF2(A6)-GDHT-RT-027
3 | 500-P-522102-B2A1-H80(091)-11 |  | SHN000605 |  | 1 | / |  |  | 合格 | 2117-09-SNECF2(A6)-GDHT-RT-027
以下空白
评片人：孟祥禹 |  |  | 审核人：卢 炜 |  |  |  |  | 检测单位：广东华泰检测科技有限公司

## 291
无损检测结果回复单
回复单号： |  | 2117-09-SNECF2(A6)-GDHT-RT-028-0929 |  |  |  |  | 委托单位：中石化宁波工程有限公司
装置名称 |  | 4#PX联合装置 |  | 单元号 |  | 2117 |  | 检测日期 |  | 2020-09-29
检测方法 |  | RT |  | 检测标准 |  | NB/T47013.2-2015 |  | 合格级别 |  | Ⅲ
检测结果：
累计拍片：1张。合格张数:1 张；不合格张数：0张；焊接一次合格率：100%。（异物不计合格率）
检测结论
序号 | 管线编号/焊口编号 |  | 焊工号 |  | 拍片张数 | 不合格情况 |  |  | 结论 | 委托单号
[6 empty] | 片号及缺陷性质 |  |  | 合格/ 不合格
1 | 600-P-523408-B2A1-H120(091)-1G |  | SHN000605 |  | 1 | / |  |  | 合格 | 2117-09-SNECF2(A6)-GDHT-RT-028
以下空白
评片人：孟祥禹 |  |  | 审核人：卢 炜 |  |  |  |  | 检测单位：广东华泰检测科技有限公司

## 292
无损检测结果回复单
回复单号： |  | 2117-09-SNECF2(A6)-GDHT-RT-029-0929 |  |  |  |  | 委托单位：中石化宁波工程有限公司
装置名称 |  | 4#PX联合装置 |  | 单元号 |  | 2117 |  | 检测日期 |  | 2020-09-29
检测方法 |  | RT |  | 检测标准 |  | NB/T47013.2-2015 |  | 合格级别 |  | Ⅲ
检测结果：
累计拍片：6张。合格张数:6 张；不合格张数：0张；焊接一次合格率：100%。（异物不计合格率）
检测结论
序号 | 管线编号/焊口编号 |  | 焊工号 |  | 拍片张数 | 不合格情况 |  |  | 结论 | 委托单号
[6 empty] | 片号及缺陷性质 |  |  | 合格/ 不合格
1 | 400-P-523304-B2A1-H110(091)-6G |  | SHN000605 |  | 6 | / |  |  | 合格 | 2117-09-SNECF2(A6)-GDHT-RT-029
以下空白
评片人：孟祥禹 |  |  | 审核人：卢 炜 |  |  |  |  | 检测单位：广东华泰检测科技有限公司

## 293
无损检测结果回复单
回复单号： |  | 2117-09-SNECF2(A6)-GDHT-RT-030-1001 |  |  |  |  | 委托单位：中石化宁波工程有限公司
装置名称 |  | 4#PX联合装置 |  | 单元号 |  | 2117 |  | 检测日期 |  | 2020-10-01
检测方法 |  | RT |  | 检测标准 |  | NB/T47013.2-2015 |  | 合格级别 |  | Ⅲ
检测结果：
累计拍片：4张。合格张数:4 张；不合格张数：0张；焊接一次合格率：100%。（异物不计合格率）
检测结论
序号 | 管线编号/焊口编号 |  | 焊工号 |  | 拍片张数 | 不合格情况 |  |  | 结论 | 委托单号
[6 empty] | 片号及缺陷性质 |  |  | 合格/ 不合格
1 | 1250-P-522702-B2A1-H140(091)-1 |  | SHN000605 |  | 4 | / |  |  | 合格 | 2117-09-SNECF2(A6)-GDHT-RT-030
以下空白
评片人：孟祥禹 |  |  | 审核人：卢 炜 |  |  |  |  | 检测单位：广东华泰检测科技有限公司

## 294
无损检测结果回复单
回复单号： |  | 2117-09-SNECF2(A6)-GDHT-RT-031-1013 |  |  |  |  | 委托单位：中石化宁波工程有限公司
装置名称 |  | 4#PX联合装置 |  | 单元号 |  | 2117 |  | 检测日期 |  | 2020-10-13
检测方法 |  | RT |  | 检测标准 |  | NB/T47013.2-2015 |  | 合格级别 |  | Ⅲ
检测结果：
累计拍片：2张。合格张数:2 张；不合格张数：0张；焊接一次合格率：100%。（异物不计合格率）
检测结论
序号 | 管线编号/焊口编号 |  | 焊工号 |  | 拍片张数 | 不合格情况 |  |  | 结论 | 委托单号
[6 empty] | 片号及缺陷性质 |  |  | 合格/ 不合格
1 | 1250-P-522702-B2A1-H140(091)-5G |  | SHN000605 |  | 2 | / |  |  | 合格 | 2117-09-SNECF2(A6)-GDHT-RT-031
以下空白
评片人：孟祥禹 |  |  | 审核人：卢 炜 |  |  |  |  | 检测单位：广东华泰检测科技有限公司

## 295
无损检测结果回复单
回复单号： |  | 2117-09-SNECF2(A6)-GDHT-RT-032-1012 |  |  |  |  | 委托单位：中石化宁波工程有限公司
装置名称 |  | 4#PX联合装置 |  | 单元号 |  | 2117 |  | 检测日期 |  | 2020-10-12
检测方法 |  | RT |  | 检测标准 |  | NB/T47013.2-2015 |  | 合格级别 |  | Ⅲ
检测结果：
累计拍片：6张。合格张数:6 张；不合格张数：0张；焊接一次合格率：100%。（异物不计合格率）
检测结论
序号 | 管线编号/焊口编号 |  | 焊工号 |  | 拍片张数 | 不合格情况 |  |  | 结论 | 委托单号
[6 empty] | 片号及缺陷性质 |  |  | 合格/ 不合格
1 | 400-P-523304-B2A1-H110(091)-4G(首件） |  | SHN003196 |  | 6 | / |  |  | 合格 | 2117-09-SNECF2(A6)-GDHT-RT-032
以下空白
评片人：孟祥禹 |  |  | 审核人：卢 炜 |  |  |  |  | 检测单位：广东华泰检测科技有限公司

## 296
无损检测结果回复单
回复单号： |  | 2117-09-SNECF2(A6)-GDHT-RT-033-1005 |  |  |  |  | 委托单位：中石化宁波工程有限公司
装置名称 |  | 4#PX联合装置 |  | 单元号 |  | 2117 |  | 检测日期 |  | 2020-10-05
检测方法 |  | RT |  | 检测标准 |  | NB/T47013.2-2015 |  | 合格级别 |  | Ⅲ
检测结果：
累计拍片：6张。合格张数:5 张；不合格张数：1张；焊接一次合格率：83%。（异物不计合格率）
检测结论
序号 | 管线编号/焊口编号 |  | 焊工号 |  | 拍片张数 | 不合格情况 |  |  | 结论 | 委托单号
[6 empty] | 片号及缺陷性质 |  |  | 合格/ 不合格
1 | 150-FLG-522202-B2A1-H60(091)-14 |  | SHN000329 |  | 6 | 1-2条形缺陷L10 |  |  | 不合格 | 2117-09-SNECF2(A6)-GDHT-RT-033
以下空白
评片人：孟祥禹 |  |  | 审核人：卢 炜 |  |  |  |  | 检测单位：广东华泰检测科技有限公司

## 297
无损检测结果回复单
回复单号： |  | 2117-09-SNECF2(A6)-GDHT-RT-033R1-1009 |  |  |  |  | 委托单位：中石化宁波工程有限公司
装置名称 |  | 4#PX联合装置 |  | 单元号 |  | 2117 |  | 检测日期 |  | 2020-10-09
检测方法 |  | RT |  | 检测标准 |  | NB/T47013.2-2015 |  | 合格级别 |  | Ⅲ
检测结果：
累计拍片：4张。合格张数:4 张；不合格张数：0张；焊接一次合格率：100%。（异物不计合格率）
检测结论
序号 | 管线编号/焊口编号 |  | 焊工号 |  | 拍片张数 | 不合格情况 |  |  | 结论 | 委托单号
[6 empty] | 片号及缺陷性质 |  |  | 合格/ 不合格
1 | 150-FLG-522202-B2A1-H60(091)-14 |  | SHN000329 |  | 2 | / |  |  | 合格 | 2117-09-SNECF2(A6)-GDHT-RT-033R1
2 | 150-FLG-522202-B2A1-H60(091)-14 |  | SHN000329 |  | 2 | / |  |  | 合格 | 2117-09-SNECF2(A6)-GDHT-RT-033R1
以下空白
评片人：孟祥禹 |  |  | 审核人：卢 炜 |  |  |  |  | 检测单位：广东华泰检测科技有限公司

## 298
无损检测结果回复单
回复单号： |  | 2117-09-SNECF2(A6)-GDHT-RT-033K1-1009 |  |  |  |  | 委托单位：中石化宁波工程有限公司
装置名称 |  | 4#PX联合装置 |  | 单元号 |  | 2117 |  | 检测日期 |  | 2020-10-09
检测方法 |  | RT |  | 检测标准 |  | NB/T47013.2-2015 |  | 合格级别 |  | Ⅲ
检测结果：
累计拍片：12张。合格张数:12 张；不合格张数：0张；焊接一次合格率：100%。（异物不计合格率）
检测结论
序号 | 管线编号/焊口编号 |  | 焊工号 |  | 拍片张数 | 不合格情况 |  |  | 结论 | 委托单号
[6 empty] | 片号及缺陷性质 |  |  | 合格/ 不合格
1 | 150-FLG-522202-B2A1-H60(091)-16K1 |  | SHN000329 |  | 6 | / |  |  | 合格 | 2117-09-SNECF2(A6)-GDHT-RT-033K1
2 | 150-FLG-522202-B2A1-H60(091)-17K1 |  | SHN000329 |  | 6 | / |  |  | 合格 | 2117-09-SNECF2(A6)-GDHT-RT-033K1
以下空白
评片人：孟祥禹 |  |  | 审核人：卢 炜 |  |  |  |  | 检测单位：广东华泰检测科技有限公司

## 299
无损检测结果回复单
回复单号： |  | 2117-09-SNECF2(A6)-GDHT-RT-034-1005 |  |  |  |  | 委托单位：中石化宁波工程有限公司
装置名称 |  | 4#PX联合装置 |  | 单元号 |  | 2117 |  | 检测日期 |  | 2020-10-05
检测方法 |  | RT |  | 检测标准 |  | NB/T47013.2-2015 |  | 合格级别 |  | Ⅲ
检测结果：
累计拍片：6张。合格张数:6 张；不合格张数：0张；焊接一次合格率：100%。（异物不计合格率）
检测结论
序号 | 管线编号/焊口编号 |  | 焊工号 |  | 拍片张数 | 不合格情况 |  |  | 结论 | 委托单号
[6 empty] | 片号及缺陷性质 |  |  | 合格/ 不合格
1 | 450-P-522602-B2A2-H130(091)-9 |  | SHN000668 |  | 6 | / |  |  | 合格 | 2117-09-SNECF2(A6)-GDHT-RT-034
以下空白
评片人：孟祥禹 |  |  | 审核人：卢 炜 |  |  |  |  | 检测单位：广东华泰检测科技有限公司

## 300
无损检测结果回复单
回复单号： |  | 2117-09-SNECF2(A6)-GDHT-RT-035-1005 |  |  |  |  | 委托单位：中石化宁波工程有限公司
装置名称 |  | 4#PX联合装置 |  | 单元号 |  | 2117 |  | 检测日期 |  | 2020-10-05
检测方法 |  | RT |  | 检测标准 |  | NB/T47013.2-2015 |  | 合格级别 |  | Ⅲ
检测结果：
累计拍片：6张。合格张数:6 张；不合格张数：0张；焊接一次合格率：100%。（异物不计合格率）
检测结论
序号 | 管线编号/焊口编号 |  | 焊工号 |  | 拍片张数 | 不合格情况 |  |  | 结论 | 委托单号
[6 empty] | 片号及缺陷性质 |  |  | 合格/ 不合格
1 | 150-P-523611-B2A1-H80(091)-2 |  | SHN000329 |  | 6 | / |  |  | 合格 | 2117-09-SNECF2(A6)-GDHT-RT-035
以下空白
评片人：孟祥禹 |  |  | 审核人：卢 炜 |  |  |  |  | 检测单位：广东华泰检测科技有限公司

## 301
无损检测结果回复单
回复单号： |  | 2117-09-SNECF2(A6)-GDHT-RT-036-1014 |  |  |  |  | 委托单位：中石化宁波工程有限公司
装置名称 |  | 4#PX联合装置 |  | 单元号 |  | 2117 |  | 检测日期 |  | 2020-10-14
检测方法 |  | RT |  | 检测标准 |  | NB/T47013.2-2015 |  | 合格级别 |  | Ⅲ
检测结果：
累计拍片：2张。合格张数:2 张；不合格张数：0张；焊接一次合格率：100%。（异物不计合格率）
检测结论
序号 | 管线编号/焊口编号 |  | 焊工号 |  | 拍片张数 | 不合格情况 |  |  | 结论 | 委托单号
[6 empty] | 片号及缺陷性质 |  |  | 合格/ 不合格
1 | 1250-P-522702-B2A1-H140(091)-3G |  | SHN000605 |  | 2 | / |  |  | 合格 | 2117-09-SNECF2(A6)-GDHT-RT-036
以下空白
评片人：孟祥禹 |  |  | 审核人：卢 炜 |  |  |  |  | 检测单位：广东华泰检测科技有限公司

## 302
无损检测结果回复单
回复单号： |  | 2117-09-SNECF2(A6)-GDHT-RT-038-1013 |  |  |  |  | 委托单位：中石化宁波工程有限公司
装置名称 |  | 4#PX联合装置 |  | 单元号 |  | 2117 |  | 检测日期 |  | 2020-10-13
检测方法 |  | RT |  | 检测标准 |  | NB/T47013.2-2015 |  | 合格级别 |  | Ⅲ
检测结果：
累计拍片：1张。合格张数:1 张；不合格张数：0张；焊接一次合格率：100%。（异物不计合格率）
检测结论
序号 | 管线编号/焊口编号 |  | 焊工号 |  | 拍片张数 | 不合格情况 |  |  | 结论 | 委托单号
[6 empty] | 片号及缺陷性质 |  |  | 合格/ 不合格
1 | 600-P-523408-B2A1-H120(091)-7 |  | SHN003196 |  | 1 | / |  |  | 合格 | 2117-09-SNECF2(A6)-GDHT-RT-038
以下空白
评片人：孟祥禹 |  |  | 审核人：卢 炜 |  |  |  |  | 检测单位：广东华泰检测科技有限公司

## 303
无损检测结果回复单
回复单号： |  | 2117-09-SNECF2(A6)-GDHT-RT-039-1009 |  |  |  |  | 委托单位：中石化宁波工程有限公司
装置名称 |  | 4#PX联合装置 |  | 单元号 |  | 2117 |  | 检测日期 |  | 2020-10-09
检测方法 |  | RT |  | 检测标准 |  | NB/T47013.2-2015 |  | 合格级别 |  | Ⅲ
检测结果：
累计拍片：1张。合格张数:1 张；不合格张数：0张；焊接一次合格率：100%。（异物不计合格率）
检测结论
序号 | 管线编号/焊口编号 |  | 焊工号 |  | 拍片张数 | 不合格情况 |  |  | 结论 | 委托单号
[6 empty] | 片号及缺陷性质 |  |  | 合格/ 不合格
1 | 500-P-522101-B2A1-H80(091)-17 |  | SHN000668 |  | 1 | / |  |  | 合格 | 2117-09-SNECF2(A6)-GDHT-RT-039
以下空白
评片人：孟祥禹 |  |  | 审核人：卢 炜 |  |  |  |  | 检测单位：广东华泰检测科技有限公司

## 304
无损检测结果回复单
回复单号： |  | 2117-09-SNECF2(A6)-GDHT-RT-040-1009 |  |  |  |  | 委托单位：中石化宁波工程有限公司
装置名称 |  | 4#PX联合装置 |  | 单元号 |  | 2117 |  | 检测日期 |  | 2020-10-09
检测方法 |  | RT |  | 检测标准 |  | NB/T47013.2-2015 |  | 合格级别 |  | Ⅲ
检测结果：
累计拍片：1张。合格张数:1 张；不合格张数：0张；焊接一次合格率：100%。（异物不计合格率）
检测结论
序号 | 管线编号/焊口编号 |  | 焊工号 |  | 拍片张数 | 不合格情况 |  |  | 结论 | 委托单号
[6 empty] | 片号及缺陷性质 |  |  | 合格/ 不合格
1 | 1200/600-P-522802-B2A2-H140(091)-11 |  | SHN000668 |  | 1 | / |  |  | 合格 | 2117-09-SNECF2(A6)-GDHT-RT-040
以下空白
评片人：孟祥禹 |  |  | 审核人：卢 炜 |  |  |  |  | 检测单位：广东华泰检测科技有限公司

## 305
无损检测结果回复单
回复单号： |  | 2117-09-SNECF2(A6)-GDHT-RT-041-1011 |  |  |  |  | 委托单位：中石化宁波工程有限公司
装置名称 |  | 4#240万吨/年PX装置 |  | 单元号 |  | 2117 |  | 检测日期 |  | 2020-10-11
检测方法 |  | RT |  | 检测标准 |  | NB/T47013.2-2015 |  | 合格级别 |  | Ⅲ
检测结果：
累计拍片：6张。合格张数:6 张；不合格张数：0张；焊接一次合格率：100%。（异物不计合格率）
检测结论
序号 | 管线编号/焊口编号 |  | 焊工号 |  | 拍片张数 | 不合格情况 |  |  | 结论 | 委托单号
[6 empty] | 片号及缺陷性质 |  |  | 合格/ 不合格
1 | 150-FLG-523201-B1A1-PP40(091)-3 |  | SHN000668 |  | 6 | / |  |  | 合格 | 2117-09-SNECF2(A6)-GDHT-RT-041
以下空白
评片人：孟祥禹 |  |  | 审核人：卢 炜 |  |  |  |  | 检测单位：广东华泰检测科技有限公司

## 306
无损检测结果回复单
回复单号： |  | 2117-09-SNECF2(A6)-GDHT-RT-042-1011 |  |  |  |  | 委托单位：中石化宁波工程有限公司
装置名称 |  | 4#240万吨/年PX装置 |  | 单元号 |  | 2117 |  | 检测日期 |  | 2020-10-11
检测方法 |  | RT |  | 检测标准 |  | NB/T47013.2-2015 |  | 合格级别 |  | Ⅲ
检测结果：
累计拍片：6张。合格张数:6 张；不合格张数：0张；焊接一次合格率：100%。（异物不计合格率）
检测结论
序号 | 管线编号/焊口编号 |  | 焊工号 |  | 拍片张数 | 不合格情况 |  |  | 结论 | 委托单号
[6 empty] | 片号及缺陷性质 |  |  | 合格/ 不合格
1 | 150-FLG-523601-B1A1-PP40(091)-7 |  | SHN000667 |  | 6 | / |  |  | 合格 | 2117-09-SNECF2(A6)-GDHT-RT-042
以下空白
评片人：孟祥禹 |  |  | 审核人：卢 炜 |  |  |  |  | 检测单位：广东华泰检测科技有限公司

## 307
无损检测结果回复单
回复单号： |  | 2117-09-SNECF2(A6)-GDHT-RT-043-1011 |  |  |  |  | 委托单位：中石化宁波工程有限公司
装置名称 |  | 4#240万吨/年PX装置 |  | 单元号 |  | 2117 |  | 检测日期 |  | 2020-10-11
检测方法 |  | RT |  | 检测标准 |  | NB/T47013.2-2015 |  | 合格级别 |  | Ⅲ
检测结果：
累计拍片：6张。合格张数:6 张；不合格张数：0张；焊接一次合格率：100%。（异物不计合格率）
检测结论
序号 | 管线编号/焊口编号 |  | 焊工号 |  | 拍片张数 | 不合格情况 |  |  | 结论 | 委托单号
[6 empty] | 片号及缺陷性质 |  |  | 合格/ 不合格
1 | 150-LSO-0901-B1A1-PP40(091)-12 |  | SHN000667 |  | 6 | / |  |  | 合格 | 2117-09-SNECF2(A6)-GDHT-RT-043
以下空白
评片人：孟祥禹 |  |  | 审核人：卢 炜 |  |  |  |  | 检测单位：广东华泰检测科技有限公司

## 308
无损检测结果回复单
回复单号： |  | 2117-09-SNECF2(A6)-GDHT-RT-044-1011 |  |  |  |  | 委托单位：中石化宁波工程有限公司
装置名称 |  | 4#240万吨/年PX装置 |  | 单元号 |  | 2117 |  | 检测日期 |  | 2020-10-11
检测方法 |  | RT |  | 检测标准 |  | NB/T47013.2-2015 |  | 合格级别 |  | Ⅲ
检测结果：
累计拍片：6张。合格张数:6 张；不合格张数：0张；焊接一次合格率：100%。（异物不计合格率）
检测结论
序号 | 管线编号/焊口编号 |  | 焊工号 |  | 拍片张数 | 不合格情况 |  |  | 结论 | 委托单号
[6 empty] | 片号及缺陷性质 |  |  | 合格/ 不合格
1 | 150-OW-523601-B1A1-N(091)-10 |  | SHN000667 |  | 6 | / |  |  | 合格 | 2117-09-SNECF2(A6)-GDHT-RT-044
以下空白
评片人：孟祥禹 |  |  | 审核人：卢 炜 |  |  |  |  | 检测单位：广东华泰检测科技有限公司

## 309
无损检测结果回复单
回复单号： |  | 2117-09-SNECF2(A6)-GDHT-RT-045-1011 |  |  |  |  | 委托单位：中石化宁波工程有限公司
装置名称 |  | 4#240万吨/年PX装置 |  | 单元号 |  | 2117 |  | 检测日期 |  | 2020-10-11
检测方法 |  | RT |  | 检测标准 |  | NB/T47013.2-2015 |  | 合格级别 |  | Ⅲ
检测结果：
累计拍片：6张。合格张数:6 张；不合格张数：0张；焊接一次合格率：100%。（异物不计合格率）
检测结论
序号 | 管线编号/焊口编号 |  | 焊工号 |  | 拍片张数 | 不合格情况 |  |  | 结论 | 委托单号
[6 empty] | 片号及缺陷性质 |  |  | 合格/ 不合格
1 | 150-P-521102-B2A1-H60(091)-10 |  | SHN000667 |  | 6 | / |  |  | 合格 | 2117-09-SNECF2(A6)-GDHT-RT-045
以下空白
评片人：孟祥禹 |  |  | 审核人：卢 炜 |  |  |  |  | 检测单位：广东华泰检测科技有限公司

## 310
无损检测结果回复单
回复单号： |  | 2117-09-SNECF2(A6)-GDHT-RT-046-1011 |  |  |  |  | 委托单位：中石化宁波工程有限公司
装置名称 |  | 4#240万吨/年PX装置 |  | 单元号 |  | 2117 |  | 检测日期 |  | 2020-10-11
检测方法 |  | RT |  | 检测标准 |  | NB/T47013.2-2015 |  | 合格级别 |  | Ⅲ
检测结果：
累计拍片：12张。合格张数:12 张；不合格张数：0张；焊接一次合格率：100%。（异物不计合格率）
检测结论
序号 | 管线编号/焊口编号 |  | 焊工号 |  | 拍片张数 | 不合格情况 |  |  | 结论 | 委托单号
[6 empty] | 片号及缺陷性质 |  |  | 合格/ 不合格
1 | 200-P-522314-B2A1-H60(091)-5 |  | SHN000667 |  | 6 | / |  |  | 合格 | 2117-09-SNECF2(A6)-GDHT-RT-046
2 | 200-P-522314-B2A1-H60(091)-14 |  | SHN000668 |  | 6 | / |  |  | 合格 | 2117-09-SNECF2(A6)-GDHT-RT-046
以下空白
评片人：孟祥禹 |  |  | 审核人：卢 炜 |  |  |  |  | 检测单位：广东华泰检测科技有限公司

## 311
无损检测结果回复单
回复单号： |  | 2117-09-SNECF2(A6)-GDHT-RT-047-1011 |  |  |  |  | 委托单位：中石化宁波工程有限公司
装置名称 |  | 4#240万吨/年PX装置 |  | 单元号 |  | 2117 |  | 检测日期 |  | 2020-10-11
检测方法 |  | RT |  | 检测标准 |  | NB/T47013.2-2015 |  | 合格级别 |  | Ⅲ
检测结果：
累计拍片：6张。合格张数:6 张；不合格张数：0张；焊接一次合格率：100%。（异物不计合格率）
检测结论
序号 | 管线编号/焊口编号 |  | 焊工号 |  | 拍片张数 | 不合格情况 |  |  | 结论 | 委托单号
[6 empty] | 片号及缺陷性质 |  |  | 合格/ 不合格
1 | 450-P-522510-B2A2-H130(091)-10 |  | SHN000668 |  | 6 | / |  |  | 合格 | 2117-09-SNECF2(A6)-GDHT-RT-047
以下空白
评片人：孟祥禹 |  |  | 审核人：卢 炜 |  |  |  |  | 检测单位：广东华泰检测科技有限公司

## 312
无损检测结果回复单
回复单号： |  | 2117-09-SNECF2(A6)-GDHT-RT-048-1011 |  |  |  |  | 委托单位：中石化宁波工程有限公司
装置名称 |  | 4#240万吨/年PX装置 |  | 单元号 |  | 2117 |  | 检测日期 |  | 2020-10-11
检测方法 |  | RT |  | 检测标准 |  | NB/T47013.2-2015 |  | 合格级别 |  | Ⅲ
检测结果：
累计拍片：6张。合格张数:6 张；不合格张数：0张；焊接一次合格率：100%。（异物不计合格率）
检测结论
序号 | 管线编号/焊口编号 |  | 焊工号 |  | 拍片张数 | 不合格情况 |  |  | 结论 | 委托单号
[6 empty] | 片号及缺陷性质 |  |  | 合格/ 不合格
1 | 450-P-522602-B2A2-H130(092)-8G |  | SHN000817 |  | 6 | / |  |  | 合格 | 2117-09-SNECF2(A6)-GDHT-RT-048
以下空白
评片人：孟祥禹 |  |  | 审核人：卢 炜 |  |  |  |  | 检测单位：广东华泰检测科技有限公司

## 313
无损检测结果回复单
回复单号： |  | 2117-09-SNECF2(A6)-GDHT-RT-049-1011 |  |  |  |  | 委托单位：中石化宁波工程有限公司
装置名称 |  | 4#240万吨/年PX装置 |  | 单元号 |  | 2117 |  | 检测日期 |  | 2020-10-11
检测方法 |  | RT |  | 检测标准 |  | NB/T47013.2-2015 |  | 合格级别 |  | Ⅲ
检测结果：
累计拍片：1张。合格张数:1 张；不合格张数：0张；焊接一次合格率：100%。（异物不计合格率）
检测结论
序号 | 管线编号/焊口编号 |  | 焊工号 |  | 拍片张数 | 不合格情况 |  |  | 结论 | 委托单号
[6 empty] | 片号及缺陷性质 |  |  | 合格/ 不合格
1 | 500-P-520905-B2A1-H80(091)-22 |  | SHN000667 |  | 1 | / |  |  | 合格 | 2117-09-SNECF2(A6)-GDHT-RT-049
以下空白
评片人：孟祥禹 |  |  | 审核人：卢 炜 |  |  |  |  | 检测单位：广东华泰检测科技有限公司

## 314
无损检测结果回复单
回复单号： |  | 2117-09-SNECF2(A6)-GDHT-RT-050-1011 |  |  |  |  | 委托单位：中石化宁波工程有限公司
装置名称 |  | 4#240万吨/年PX装置 |  | 单元号 |  | 2117 |  | 检测日期 |  | 2020-10-11
检测方法 |  | RT |  | 检测标准 |  | NB/T47013.2-2015 |  | 合格级别 |  | Ⅲ
检测结果：
累计拍片：5张。合格张数:5 张；不合格张数：0张；焊接一次合格率：100%。（异物不计合格率）
检测结论
序号 | 管线编号/焊口编号 |  | 焊工号 |  | 拍片张数 | 不合格情况 |  |  | 结论 | 委托单号
[6 empty] | 片号及缺陷性质 |  |  | 合格/ 不合格
1 | 600-P-522601-B2A2-H140(091)-1 |  | SHN000668 |  | 1 | / |  |  | 合格 | 2117-09-SNECF2(A6)-GDHT-RT-050
2 | 600-P-522601-B2A2-H140(091)-4 |  | SHN000667 |  | 1 | / |  |  | 合格 | 2117-09-SNECF2(A6)-GDHT-RT-050
3 | 600-P-522601-B2A2-H140(091)-6 |  | SHN000667 |  | 1 | / |  |  | 合格 | 2117-09-SNECF2(A6)-GDHT-RT-050
4 | 600-P-522601-B2A2-H140(091)-9 |  | SHN000667 |  | 1 | / |  |  | 合格 | 2117-09-SNECF2(A6)-GDHT-RT-050
5 | 600-P-522601-B2A2-H140(091)-13 |  | SHN000668 |  | 1 | / |  |  | 合格 | 2117-09-SNECF2(A6)-GDHT-RT-050
以下空白
评片人：孟祥禹 |  |  | 审核人：卢 炜 |  |  |  |  | 检测单位：广东华泰检测科技有限公司

## 315
无损检测结果回复单
回复单号： |  | 2117-09-SNECF2(A6)-GDHT-RT-051-1011 |  |  |  |  | 委托单位：中石化宁波工程有限公司
装置名称 |  | 4#240万吨/年PX装置 |  | 单元号 |  | 2117 |  | 检测日期 |  | 2020-10-11
检测方法 |  | RT |  | 检测标准 |  | NB/T47013.2-2015 |  | 合格级别 |  | Ⅲ
检测结果：
累计拍片：5张。合格张数:5 张；不合格张数：0张；焊接一次合格率：100%。（异物不计合格率）
检测结论
序号 | 管线编号/焊口编号 |  | 焊工号 |  | 拍片张数 | 不合格情况 |  |  | 结论 | 委托单号
[6 empty] | 片号及缺陷性质 |  |  | 合格/ 不合格
1 | 1200/600-P-522802-B2A2-H140(091)-9 |  | SHN000668 |  | 1 | / |  |  | 合格 | 2117-09-SNECF2(A6)-GDHT-RT-051
2 | 1200/600-P-522802-B2A2-H140(091)-13 |  | SHN000667 |  | 1 | / |  |  | 合格 | 2117-09-SNECF2(A6)-GDHT-RT-051
3 | 1200/600-P-522802-B2A2-H140(091)-15 |  | SHN000668 |  | 1 | / |  |  | 合格 | 2117-09-SNECF2(A6)-GDHT-RT-051
4 | 1200/600-P-522802-B2A2-H140(091)-16 |  | SHN000668 |  | 1 | / |  |  | 合格 | 2117-09-SNECF2(A6)-GDHT-RT-051
5 | 1200/600-P-522802-B2A2-H140(091)-20 |  | SHN000667 |  | 1 | / |  |  | 合格 | 2117-09-SNECF2(A6)-GDHT-RT-051
以下空白
评片人：孟祥禹 |  |  | 审核人：卢 炜 |  |  |  |  | 检测单位：广东华泰检测科技有限公司

## 316
无损检测结果回复单
回复单号： |  | 2117-09-SNECF2(A6)-GDHT-RT-052-1011 |  |  |  |  | 委托单位：中石化宁波工程有限公司
装置名称 |  | 4#240万吨/年PX装置 |  | 单元号 |  | 2117 |  | 检测日期 |  | 2020-10-11
检测方法 |  | RT |  | 检测标准 |  | NB/T47013.2-2015 |  | 合格级别 |  | Ⅲ
检测结果：
累计拍片：1张。合格张数:1 张；不合格张数：0张；焊接一次合格率：100%。（异物不计合格率）
检测结论
序号 | 管线编号/焊口编号 |  | 焊工号 |  | 拍片张数 | 不合格情况 |  |  | 结论 | 委托单号
[6 empty] | 片号及缺陷性质 |  |  | 合格/ 不合格
1 | 750-P-522901-B2A2-H150(091)-18 |  | SHN000667 |  | 1 | / |  |  | 合格 | 2117-09-SNECF2(A6)-GDHT-RT-052
以下空白
评片人：孟祥禹 |  |  | 审核人：卢 炜 |  |  |  |  | 检测单位：广东华泰检测科技有限公司

## 317
无损检测结果回复单
回复单号： |  | 2117-09-SNECF2(A6)-GDHT-RT-053-1011 |  |  |  |  | 委托单位：中石化宁波工程有限公司
装置名称 |  | 4#240万吨/年PX装置 |  | 单元号 |  | 2117 |  | 检测日期 |  | 2020-10-11
检测方法 |  | RT |  | 检测标准 |  | NB/T47013.2-2015 |  | 合格级别 |  | Ⅲ
检测结果：
累计拍片：1张。合格张数:1 张；不合格张数：0张；焊接一次合格率：100%。（异物不计合格率）
检测结论
序号 | 管线编号/焊口编号 |  | 焊工号 |  | 拍片张数 | 不合格情况 |  |  | 结论 | 委托单号
[6 empty] | 片号及缺陷性质 |  |  | 合格/ 不合格
1 | 750-P-522902-B2A2-H150(091)-13 |  | SHN000668 |  | 1 | / |  |  | 合格 | 2117-09-SNECF2(A6)-GDHT-RT-053
以下空白
评片人：孟祥禹 |  |  | 审核人：卢 炜 |  |  |  |  | 检测单位：广东华泰检测科技有限公司

## 318
无损检测结果回复单
回复单号： |  | 2117-09-SNECF2(A6)-GDHT-RT-054-1011 |  |  |  |  | 委托单位：中石化宁波工程有限公司
装置名称 |  | 4#240万吨/年PX装置 |  | 单元号 |  | 2117 |  | 检测日期 |  | 2020-10-11
检测方法 |  | RT |  | 检测标准 |  | NB/T47013.2-2015 |  | 合格级别 |  | Ⅲ
检测结果：
累计拍片：1张。合格张数:1 张；不合格张数：0张；焊接一次合格率：100%。（异物不计合格率）
检测结论
序号 | 管线编号/焊口编号 |  | 焊工号 |  | 拍片张数 | 不合格情况 |  |  | 结论 | 委托单号
[6 empty] | 片号及缺陷性质 |  |  | 合格/ 不合格
1 | 750-P-522903-B2A2-H150(091)-13 |  | SHN000668 |  | 1 | / |  |  | 合格 | 2117-09-SNECF2(A6)-GDHT-RT-054
以下空白
评片人：孟祥禹 |  |  | 审核人：卢 炜 |  |  |  |  | 检测单位：广东华泰检测科技有限公司

## 319
无损检测结果回复单
回复单号： |  | 2117-09-SNECF2(A6)-GDHT-RT-055-1013 |  |  |  |  | 委托单位：中石化宁波工程有限公司
装置名称 |  | 4#240万吨/年PX装置 |  | 单元号 |  | 2117 |  | 检测日期 |  | 2020-10-13
检测方法 |  | RT |  | 检测标准 |  | NB/T47013.2-2015 |  | 合格级别 |  | Ⅲ
检测结果：
累计拍片：2张。合格张数:2 张；不合格张数：0张；焊接一次合格率：100%。（异物不计合格率）
检测结论
序号 | 管线编号/焊口编号 |  | 焊工号 |  | 拍片张数 | 不合格情况 |  |  | 结论 | 委托单号
[6 empty] | 片号及缺陷性质 |  |  | 合格/ 不合格
1 | 1250-P-522702-B2A1-H140(091)-8 |  | SHN003196 |  | 2 | / |  |  | 合格 | 2117-09-SNECF2(A6)-GDHT-RT-055
以下空白
评片人：孟祥禹 |  |  | 审核人：卢 炜 |  |  |  |  | 检测单位：广东华泰检测科技有限公司

## 320
无损检测结果回复单
回复单号： |  | 2117-09-SNECF2(A6)-GDHT-RT-056-1013 |  |  |  |  | 委托单位：中石化宁波工程有限公司
装置名称 |  | 4#240万吨/年PX装置 |  | 单元号 |  | 2117 |  | 检测日期 |  | 2020-10-13
检测方法 |  | RT |  | 检测标准 |  | NB/T47013.2-2015 |  | 合格级别 |  | Ⅲ
检测结果：
累计拍片：1张。合格张数:1 张；不合格张数：0张；焊接一次合格率：100%。（异物不计合格率）
检测结论
序号 | 管线编号/焊口编号 |  | 焊工号 |  | 拍片张数 | 不合格情况 |  |  | 结论 | 委托单号
[6 empty] | 片号及缺陷性质 |  |  | 合格/ 不合格
1 | 600-P-523408-B2A1-H120(091)-11 |  | SHN003196 |  | 1 | / |  |  | 合格 | 2117-09-SNECF2(A6)-GDHT-RT-056
以下空白
评片人：孟祥禹 |  |  | 审核人：卢 炜 |  |  |  |  | 检测单位：广东华泰检测科技有限公司

## 321
无损检测结果回复单
回复单号： |  | 2117-09-SNECF2(A6)-GDHT-RT-057-1022 |  |  |  |  | 委托单位：中石化宁波工程有限公司
装置名称 |  | 4#240万吨/年PX装置 |  | 单元号 |  | 2117 |  | 检测日期 |  | 2020-10-22
检测方法 |  | RT |  | 检测标准 |  | NB/T47013.2-2015 |  | 合格级别 |  | Ⅲ
检测结果：
累计拍片：9张。合格张数:7 张；不合格张数：2张；焊接一次合格率：78%。（异物不计合格率）
检测结论
序号 | 管线编号/焊口编号 |  | 焊工号 |  | 拍片张数 | 不合格情况 |  |  | 结论 | 委托单号
[6 empty] | 片号及缺陷性质 |  |  | 合格/ 不合格
1 | 1700-P-522701-B2A1-H150(091)-5 |  | SHN000605 |  | 3 | / |  |  | 合格 | 2117-09-SNECF2(A6)-GDHT-RT-057
2 | 1700-P-522701-B2A1-H150(091)-5Z1 |  | SHN003196 |  | 3 | 1-2条形缺陷L12,2-3条形缺陷L20 |  |  | 不合格 | 2117-09-SNECF2(A6)-GDHT-RT-057
3 | 1700-P-522701-B2A1-H150(091)-9 |  | SHN000329 |  | 3 | / |  |  | 合格 | 2117-09-SNECF2(A6)-GDHT-RT-057
以下空白
评片人：孟祥禹 |  |  | 审核人：卢 炜 |  |  |  |  | 检测单位：广东华泰检测科技有限公司

## 322
无损检测结果回复单
回复单号： |  | 2117-09-SNECF2(A6)-GDHT-RT-057R1-1024 |  |  |  |  | 委托单位：中石化宁波工程有限公司
装置名称 |  | 4#240万吨/年PX装置 |  | 单元号 |  | 2117 |  | 检测日期 |  | 2020-10-24
检测方法 |  | RT |  | 检测标准 |  | NB/T47013.2-2015 |  | 合格级别 |  | Ⅲ
检测结果：
累计拍片：4张。合格张数:4 张；不合格张数：0张；焊接一次合格率：100%。（异物不计合格率）
检测结论
序号 | 管线编号/焊口编号 |  | 焊工号 |  | 拍片张数 | 不合格情况 |  |  | 结论 | 委托单号
[6 empty] | 片号及缺陷性质 |  |  | 合格/ 不合格
1 | 1700-P-522701-B2A1-H150(091)-5Z1R1 |  | SHN003196 |  | 2 | / |  |  | 合格 | 2117-09-SNECF2(A6)-GDHT-RT-057R1
2 | 1700-P-522701-B2A1-H150(091)-5Z1R1 |  | SHN003196 |  | 2 | / |  |  | 合格 | 2117-09-SNECF2(A6)-GDHT-RT-057R1
以下空白
评片人：孟祥禹 |  |  | 审核人：卢 炜 |  |  |  |  | 检测单位：广东华泰检测科技有限公司

## 323
无损检测结果回复单
回复单号： |  | 2117-09-SNECF2(A6)-GDHT-RT-060-1106 |  |  |  |  | 委托单位：中石化宁波工程有限公司
装置名称 |  | 4#240万吨/年PX装置 |  | 单元号 |  | 2117 |  | 检测日期 |  | 2020-11-06
检测方法 |  | RT |  | 检测标准 |  | NB/T47013.2-2015 |  | 合格级别 |  | Ⅲ
检测结果：
累计拍片：2张。合格张数:2 张；不合格张数：0张；焊接一次合格率：100%。（异物不计合格率）
检测结论
序号 | 管线编号/焊口编号 |  | 焊工号 |  | 拍片张数 | 不合格情况 |  |  | 结论 | 委托单号
[6 empty] | 片号及缺陷性质 |  |  | 合格/ 不合格
1 | 700-P-523202-B2A1-H130(091)-4 |  | SHN000049 |  | 1 | / |  |  | 合格 | 2117-09-SNECF2(A6)-GDHT-RT-060
2 | 700-P-523202-B2A1-H130(091)-5 |  | SLJ010143 |  | 1 | / |  |  | 合格 | 2117-09-SNECF2(A6)-GDHT-RT-060
以下空白
评片人：孟祥禹 |  |  | 审核人：卢 炜 |  |  |  |  | 检测单位：广东华泰检测科技有限公司

## 324
无损检测结果回复单
回复单号： |  | 2117-09-SNECF2(A6)-GDHT-RT-061-1101 |  |  |  |  | 委托单位：中石化宁波工程有限公司
装置名称 |  | 4#240万吨/年PX装置 |  | 单元号 |  | 2117 |  | 检测日期 |  | 2020-11-01
检测方法 |  | RT |  | 检测标准 |  | NB/T47013.2-2015 |  | 合格级别 |  | Ⅲ
检测结果：
累计拍片：1张。合格张数:1 张；不合格张数：0张；焊接一次合格率：100%。（异物不计合格率）
检测结论
序号 | 管线编号/焊口编号 |  | 焊工号 |  | 拍片张数 | 不合格情况 |  |  | 结论 | 委托单号
[6 empty] | 片号及缺陷性质 |  |  | 合格/ 不合格
1 | 700-P-523203-B2A1-H130(091)-1 |  | SHN000668 |  | 1 | / |  |  | 合格 | 2117-09-SNECF2(A6)-GDHT-RT-061
以下空白
评片人：孟祥禹 |  |  | 审核人：卢 炜 |  |  |  |  | 检测单位：广东华泰检测科技有限公司

## 325
无损检测结果回复单
回复单号： |  | 2117-09-SNECF2(A6)-GDHT-RT-062-1101 |  |  |  |  | 委托单位：中石化宁波工程有限公司
装置名称 |  | 4#240万吨/年PX装置 |  | 单元号 |  | 2117 |  | 检测日期 |  | 2020-11-01
检测方法 |  | RT |  | 检测标准 |  | NB/T47013.2-2015 |  | 合格级别 |  | Ⅲ
检测结果：
累计拍片：1张。合格张数:1 张；不合格张数：0张；焊接一次合格率：100%。（异物不计合格率）
检测结论
序号 | 管线编号/焊口编号 |  | 焊工号 |  | 拍片张数 | 不合格情况 |  |  | 结论 | 委托单号
[6 empty] | 片号及缺陷性质 |  |  | 合格/ 不合格
1 | 650-P-523606-B2A1-H120(091)-6 |  | SHN000667 |  | 1 | / |  |  | 合格 | 2117-09-SNECF2(A6)-GDHT-RT-062
以下空白
评片人：孟祥禹 |  |  | 审核人：卢 炜 |  |  |  |  | 检测单位：广东华泰检测科技有限公司

## 326
无损检测结果回复单
回复单号： |  | 2117-09-SNECF2(A6)-GDHT-RT-063-1101 |  |  |  |  | 委托单位：中石化宁波工程有限公司
装置名称 |  | 4#240万吨/年PX装置 |  | 单元号 |  | 2117 |  | 检测日期 |  | 2020-11-01
检测方法 |  | RT |  | 检测标准 |  | NB/T47013.2-2015 |  | 合格级别 |  | Ⅲ
检测结果：
累计拍片：1张。合格张数:1 张；不合格张数：0张；焊接一次合格率：100%。（异物不计合格率）
检测结论
序号 | 管线编号/焊口编号 |  | 焊工号 |  | 拍片张数 | 不合格情况 |  |  | 结论 | 委托单号
[6 empty] | 片号及缺陷性质 |  |  | 合格/ 不合格
1 | 700-P-524806-B2A1-H130(091)-3 |  | SHN000667 |  | 1 | / |  |  | 合格 | 2117-09-SNECF2(A6)-GDHT-RT-063
以下空白
评片人：孟祥禹 |  |  | 审核人：卢 炜 |  |  |  |  | 检测单位：广东华泰检测科技有限公司

## 327
无损检测结果回复单
回复单号： |  | 2117-09-SNECF2(A6)-GDHT-RT-063-0108 |  |  |  |  | 委托单位：中石化宁波工程有限公司
装置名称 |  | 4#240万吨/年PX装置 |  | 单元号 |  | 2117 |  | 检测日期 |  | 2021-01-08
检测方法 |  | RT |  | 检测标准 |  | NB/T47013.2-2015 |  | 合格级别 |  | Ⅲ
检测结果：
累计拍片：1张。合格张数:1 张；不合格张数：0张；焊接一次合格率：100%。（异物不计合格率）
检测结论
序号 | 管线编号/焊口编号 |  | 焊工号 |  | 拍片张数 | 不合格情况 |  |  | 结论 | 委托单号
[6 empty] | 片号及缺陷性质 |  |  | 合格/ 不合格
1 | 700-P-524806-B2A1-H130(091)-10 |  | SHN000667 |  | 1 | / |  |  | 合格 | 2117-09-SNECF2(A6)-GDHT-RT-063
以下空白
评片人：孟祥禹 |  |  | 审核人：卢 炜 |  |  |  |  | 检测单位：广东华泰检测科技有限公司

## 328
无损检测结果回复单
回复单号： |  | 2117-09-SNECF2(A6)-GDHT-RT-064-1025 |  |  |  |  | 委托单位：中石化宁波工程有限公司
装置名称 |  | 4#240万吨/年PX装置 |  | 单元号 |  | 2117 |  | 检测日期 |  | 2020-10-25
检测方法 |  | RT |  | 检测标准 |  | NB/T47013.2-2015 |  | 合格级别 |  | Ⅲ
检测结果：
累计拍片：3张。合格张数:3 张；不合格张数：0张；焊接一次合格率：100%。（异物不计合格率）
检测结论
序号 | 管线编号/焊口编号 |  | 焊工号 |  | 拍片张数 | 不合格情况 |  |  | 结论 | 委托单号
[6 empty] | 片号及缺陷性质 |  |  | 合格/ 不合格
1 | 1700-P-522701-B2A1-H150(091)-6 |  | SHN011131/SHN000605 |  | 3 | / |  |  | 合格 | 2117-09-SNECF2(A6)-GDHT-RT-064
以下空白
评片人：孟祥禹 |  |  | 审核人：卢 炜 |  |  |  |  | 检测单位：广东华泰检测科技有限公司

## 329
无损检测结果回复单
回复单号： |  | 2117-09-SNECF2(A6)-GDHT-RT-065-1101 |  |  |  |  | 委托单位：中石化宁波工程有限公司
装置名称 |  | 4#240万吨/年PX装置 |  | 单元号 |  | 2117 |  | 检测日期 |  | 2020-11-01
检测方法 |  | RT |  | 检测标准 |  | NB/T47013.2-2015 |  | 合格级别 |  | Ⅲ
检测结果：
累计拍片：1张。合格张数:1 张；不合格张数：0张；焊接一次合格率：100%。（异物不计合格率）
检测结论
序号 | 管线编号/焊口编号 |  | 焊工号 |  | 拍片张数 | 不合格情况 |  |  | 结论 | 委托单号
[6 empty] | 片号及缺陷性质 |  |  | 合格/ 不合格
1 | 1200/600-P-522802-B2A2-H140(091)-23G |  | SHN011131 |  | 1 | / |  |  | 合格 | 2117-09-SNECF2(A6)-GDHT-RT-065
以下空白
评片人：孟祥禹 |  |  | 审核人：卢 炜 |  |  |  |  | 检测单位：广东华泰检测科技有限公司

## 330
无损检测结果回复单
回复单号： |  | 2117-09-SNECF2(A6)-GDHT-RT-066-1101 |  |  |  |  | 委托单位：中石化宁波工程有限公司
装置名称 |  | 4#240万吨/年PX装置 |  | 单元号 |  | 2117 |  | 检测日期 |  | 2020-11-01
检测方法 |  | RT |  | 检测标准 |  | NB/T47013.2-2015 |  | 合格级别 |  | Ⅲ
检测结果：
累计拍片：2张。合格张数:2 张；不合格张数：0张；焊接一次合格率：100%。（异物不计合格率）
检测结论
序号 | 管线编号/焊口编号 |  | 焊工号 |  | 拍片张数 | 不合格情况 |  |  | 结论 | 委托单号
[6 empty] | 片号及缺陷性质 |  |  | 合格/ 不合格
1 | 600-P-522201-B2A1-H90(091)-3G |  | SLJ010204 |  | 1 | / |  |  | 合格 | 2117-09-SNECF2(A6)-GDHT-RT-066
2 | 600-P-522201-B2A1-H90(091)-4G |  | SHN011131 |  | 1 | / |  |  | 合格 | 2117-09-SNECF2(A6)-GDHT-RT-066
以下空白
评片人：孟祥禹 |  |  | 审核人：卢 炜 |  |  |  |  | 检测单位：广东华泰检测科技有限公司

## 331
无损检测结果回复单
回复单号： |  | 2117-09-SNECF2(A6)-GDHT-RT-067-1101 |  |  |  |  | 委托单位：中石化宁波工程有限公司
装置名称 |  | 4#240万吨/年PX装置 |  | 单元号 |  | 2117 |  | 检测日期 |  | 2020-11-01
检测方法 |  | RT |  | 检测标准 |  | NB/T47013.2-2015 |  | 合格级别 |  | Ⅲ
检测结果：
累计拍片：1张。合格张数:1 张；不合格张数：0张；焊接一次合格率：100%。（异物不计合格率）
检测结论
序号 | 管线编号/焊口编号 |  | 焊工号 |  | 拍片张数 | 不合格情况 |  |  | 结论 | 委托单号
[6 empty] | 片号及缺陷性质 |  |  | 合格/ 不合格
1 | 600-P-522601-B2A2-H140(091)-16G |  | SLJ010204 |  | 1 | / |  |  | 合格 | 2117-09-SNECF2(A6)-GDHT-RT-067
以下空白
评片人：孟祥禹 |  |  | 审核人：卢 炜 |  |  |  |  | 检测单位：广东华泰检测科技有限公司

## 332
无损检测结果回复单
回复单号： |  | 2117-09-SNECF2(A6)-GDHT-RT-068-1106 |  |  |  |  | 委托单位：中石化宁波工程有限公司
装置名称 |  | 4#240万吨/年PX装置 |  | 单元号 |  | 2117 |  | 检测日期 |  | 2020-11-06
检测方法 |  | RT |  | 检测标准 |  | NB/T47013.2-2015 |  | 合格级别 |  | Ⅲ
检测结果：
累计拍片：1张。合格张数:1 张；不合格张数：0张；焊接一次合格率：100%。（异物不计合格率）
检测结论
序号 | 管线编号/焊口编号 |  | 焊工号 |  | 拍片张数 | 不合格情况 |  |  | 结论 | 委托单号
[6 empty] | 片号及缺陷性质 |  |  | 合格/ 不合格
1 | 650-P-523606-B2A1-H120(091)-2G |  | SLJ010204 |  | 1 | / |  |  | 合格 | 2117-09-SNECF2(A6)-GDHT-RT-068
以下空白
评片人：孟祥禹 |  |  | 审核人：卢 炜 |  |  |  |  | 检测单位：广东华泰检测科技有限公司

## 333
无损检测结果回复单
回复单号： |  | 2117-09-SNECF2(A6)-GDHT-RT-068-1112 |  |  |  |  | 委托单位：中石化宁波工程有限公司
装置名称 |  | 4#240万吨/年PX装置 |  | 单元号 |  | 2117 |  | 检测日期 |  | 2020-11-12
检测方法 |  | RT |  | 检测标准 |  | NB/T47013.2-2015 |  | 合格级别 |  | Ⅲ
检测结果：
累计拍片：1张。合格张数:1 张；不合格张数：0张；焊接一次合格率：100%。（异物不计合格率）
检测结论
序号 | 管线编号/焊口编号 |  | 焊工号 |  | 拍片张数 | 不合格情况 |  |  | 结论 | 委托单号
[6 empty] | 片号及缺陷性质 |  |  | 合格/ 不合格
1 | 650-P-523606-B2A1-H120(091)-11G |  | SHN000668 |  | 1 | / |  |  | 合格 | 2117-09-SNECF2(A6)-GDHT-RT-068
以下空白
评片人：孟祥禹 |  |  | 审核人：卢 炜 |  |  |  |  | 检测单位：广东华泰检测科技有限公司

## 334
无损检测结果回复单
回复单号： |  | 2117-09-SNECF2(A6)-GDHT-RT-068-1101 |  |  |  |  | 委托单位：中石化宁波工程有限公司
装置名称 |  | 4#240万吨/年PX装置 |  | 单元号 |  | 2117 |  | 检测日期 |  | 2020-11-01
检测方法 |  | RT |  | 检测标准 |  | NB/T47013.2-2015 |  | 合格级别 |  | Ⅲ
检测结果：
累计拍片：1张。合格张数:1 张；不合格张数：0张；焊接一次合格率：100%。（异物不计合格率）
检测结论
序号 | 管线编号/焊口编号 |  | 焊工号 |  | 拍片张数 | 不合格情况 |  |  | 结论 | 委托单号
[6 empty] | 片号及缺陷性质 |  |  | 合格/ 不合格
1 | 650-P-523606-B2A1-H120(091)-7G |  | SLJ010204 |  | 1 | / |  |  | 合格 | 2117-09-SNECF2(A6)-GDHT-RT-068
以下空白
评片人：孟祥禹 |  |  | 审核人：卢 炜 |  |  |  |  | 检测单位：广东华泰检测科技有限公司

## 335
无损检测结果回复单
回复单号： |  | 2117-09-SNECF2(A6)-GDHT-RT-070-1106 |  |  |  |  | 委托单位：中石化宁波工程有限公司
装置名称 |  | 4#240万吨/年PX装置 |  | 单元号 |  | 2117 |  | 检测日期 |  | 2020-11-06
检测方法 |  | RT |  | 检测标准 |  | NB/T47013.2-2015 |  | 合格级别 |  | Ⅲ
检测结果：
累计拍片：1张。合格张数:1 张；不合格张数：0张；焊接一次合格率：100%。（异物不计合格率）
检测结论
序号 | 管线编号/焊口编号 |  | 焊工号 |  | 拍片张数 | 不合格情况 |  |  | 结论 | 委托单号
[6 empty] | 片号及缺陷性质 |  |  | 合格/ 不合格
1 | 700-P-523607-B2A1-H130(091)-2G |  | SHN000667 |  | 1 | / |  |  | 合格 | 2117-09-SNECF2(A6)-GDHT-RT-070
以下空白
评片人：孟祥禹 |  |  | 审核人：卢 炜 |  |  |  |  | 检测单位：广东华泰检测科技有限公司

## 336
无损检测结果回复单
回复单号： |  | 2117-09-SNECF2(A6)-GDHT-RT-071-1112 |  |  |  |  | 委托单位：中石化宁波工程有限公司
装置名称 |  | 4#240万吨/年PX装置 |  | 单元号 |  | 2117 |  | 检测日期 |  | 2020-11-12
检测方法 |  | RT |  | 检测标准 |  | NB/T47013.2-2015 |  | 合格级别 |  | Ⅲ
检测结果：
累计拍片：2张。合格张数:2 张；不合格张数：0张；焊接一次合格率：100%。（异物不计合格率）
检测结论
序号 | 管线编号/焊口编号 |  | 焊工号 |  | 拍片张数 | 不合格情况 |  |  | 结论 | 委托单号
[6 empty] | 片号及缺陷性质 |  |  | 合格/ 不合格
1 | 700-P-523608-B2A1-H130(091)-6Z1G |  | SHN000667 |  | 1 | / |  |  | 合格 | 2117-09-SNECF2(A6)-GDHT-RT-071
2 | 700-P-523608-B2A1-H130(091)-1Z1G |  | SLJ010204 |  | 1 | / |  |  | 合格 | 2117-09-SNECF2(A6)-GDHT-RT-071
以下空白
评片人：孟祥禹 |  |  | 审核人：卢 炜 |  |  |  |  | 检测单位：广东华泰检测科技有限公司

## 337
无损检测结果回复单
回复单号： |  | 2117-09-SNECF2(A6)-GDHT-RT-072-1106 |  |  |  |  | 委托单位：中石化宁波工程有限公司
装置名称 |  | 4#240万吨/年PX装置 |  | 单元号 |  | 2117 |  | 检测日期 |  | 2020-11-06
检测方法 |  | RT |  | 检测标准 |  | NB/T47013.2-2015 |  | 合格级别 |  | Ⅲ
检测结果：
累计拍片：1张。合格张数:1 张；不合格张数：0张；焊接一次合格率：100%。（异物不计合格率）
检测结论
序号 | 管线编号/焊口编号 |  | 焊工号 |  | 拍片张数 | 不合格情况 |  |  | 结论 | 委托单号
[6 empty] | 片号及缺陷性质 |  |  | 合格/ 不合格
1 | 700-P-524806-B2A1-H130(091)-8G |  | SHN000668 |  | 1 | / |  |  | 合格 | 2117-09-SNECF2(A6)-GDHT-RT-072
以下空白
评片人：孟祥禹 |  |  | 审核人：卢 炜 |  |  |  |  | 检测单位：广东华泰检测科技有限公司

## 338
无损检测结果回复单
回复单号： |  | 2117-09-SNECF2(A6)-GDHT-RT-073-1112 |  |  |  |  | 委托单位：中石化宁波工程有限公司
装置名称 |  | 4#240万吨/年PX装置 |  | 单元号 |  | 2117 |  | 检测日期 |  | 2020-11-12
检测方法 |  | RT |  | 检测标准 |  | NB/T47013.2-2015 |  | 合格级别 |  | Ⅲ
检测结果：
累计拍片：1张。合格张数:1 张；不合格张数：0张；焊接一次合格率：100%。（异物不计合格率）
检测结论
序号 | 管线编号/焊口编号 |  | 焊工号 |  | 拍片张数 | 不合格情况 |  |  | 结论 | 委托单号
[6 empty] | 片号及缺陷性质 |  |  | 合格/ 不合格
1 | 750-P-522803-B2A2-H150(091)-5G |  | SHN000667 |  | 1 | / |  |  | 合格 | 2117-09-SNECF2(A6)-GDHT-RT-073
以下空白
评片人：孟祥禹 |  |  | 审核人：卢 炜 |  |  |  |  | 检测单位：广东华泰检测科技有限公司

## 339
无损检测结果回复单
回复单号： |  | 2117-09-SNECF2(A6)-GDHT-RT-073-1101 |  |  |  |  | 委托单位：中石化宁波工程有限公司
装置名称 |  | 4#240万吨/年PX装置 |  | 单元号 |  | 2117 |  | 检测日期 |  | 2020-11-01
检测方法 |  | RT |  | 检测标准 |  | NB/T47013.2-2015 |  | 合格级别 |  | Ⅲ
检测结果：
累计拍片：1张。合格张数:1 张；不合格张数：0张；焊接一次合格率：100%。（异物不计合格率）
检测结论
序号 | 管线编号/焊口编号 |  | 焊工号 |  | 拍片张数 | 不合格情况 |  |  | 结论 | 委托单号
[6 empty] | 片号及缺陷性质 |  |  | 合格/ 不合格
1 | 750-P-522803-B2A2-H150(091)-12G |  | SLJ010143 |  | 1 | / |  |  | 合格 | 2117-09-SNECF2(A6)-GDHT-RT-073
以下空白
评片人：孟祥禹 |  |  | 审核人：卢 炜 |  |  |  |  | 检测单位：广东华泰检测科技有限公司

## 340
无损检测结果回复单
回复单号： |  | 2117-09-SNECF2(A6)-GDHT-RT-074-1101 |  |  |  |  | 委托单位：中石化宁波工程有限公司
装置名称 |  | 4#240万吨/年PX装置 |  | 单元号 |  | 2117 |  | 检测日期 |  | 2020-11-01
检测方法 |  | RT |  | 检测标准 |  | NB/T47013.2-2015 |  | 合格级别 |  | Ⅲ
检测结果：
累计拍片：1张。合格张数:1 张；不合格张数：0张；焊接一次合格率：100%。（异物不计合格率）
检测结论
序号 | 管线编号/焊口编号 |  | 焊工号 |  | 拍片张数 | 不合格情况 |  |  | 结论 | 委托单号
[6 empty] | 片号及缺陷性质 |  |  | 合格/ 不合格
1 | 750-P-522901-B2A2-H150(091)-11G |  | SHN000667 |  | 1 | / |  |  | 合格 | 2117-09-SNECF2(A6)-GDHT-RT-074
以下空白
评片人：孟祥禹 |  |  | 审核人：卢 炜 |  |  |  |  | 检测单位：广东华泰检测科技有限公司

## 341
无损检测结果回复单
回复单号： |  | 2117-09-SNECF2(A6)-GDHT-RT-075-1112 |  |  |  |  | 委托单位：中石化宁波工程有限公司
装置名称 |  | 4#240万吨/年PX装置 |  | 单元号 |  | 2117 |  | 检测日期 |  | 2020-11-12
检测方法 |  | RT |  | 检测标准 |  | NB/T47013.2-2015 |  | 合格级别 |  | Ⅲ
检测结果：
累计拍片：2张。合格张数:2 张；不合格张数：0张；焊接一次合格率：100%。（异物不计合格率）
检测结论
序号 | 管线编号/焊口编号 |  | 焊工号 |  | 拍片张数 | 不合格情况 |  |  | 结论 | 委托单号
[6 empty] | 片号及缺陷性质 |  |  | 合格/ 不合格
1 | 750-P-522902-B2A2-H150(091)-6G |  | SHN000668 |  | 1 | / |  |  | 合格 | 2117-09-SNECF2(A6)-GDHT-RT-075
2 | 750-P-522902-B2A2-H150(091)-5G |  | SHN000667 |  | 1 | / |  |  | 合格 | 2117-09-SNECF2(A6)-GDHT-RT-075
以下空白
评片人：孟祥禹 |  |  | 审核人：卢 炜 |  |  |  |  | 检测单位：广东华泰检测科技有限公司

## 342
无损检测结果回复单
回复单号： |  | 2117-09-SNECF2(A6)-GDHT-RT-076-1112 |  |  |  |  | 委托单位：中石化宁波工程有限公司
装置名称 |  | 4#240万吨/年PX装置 |  | 单元号 |  | 2117 |  | 检测日期 |  | 2020-11-12
检测方法 |  | RT |  | 检测标准 |  | NB/T47013.2-2015 |  | 合格级别 |  | Ⅲ
检测结果：
累计拍片：2张。合格张数:2 张；不合格张数：0张；焊接一次合格率：100%。（异物不计合格率）
检测结论
序号 | 管线编号/焊口编号 |  | 焊工号 |  | 拍片张数 | 不合格情况 |  |  | 结论 | 委托单号
[6 empty] | 片号及缺陷性质 |  |  | 合格/ 不合格
1 | 750-P-522903-B2A2-H150(091)-6G |  | SHN000667 |  | 1 | / |  |  | 合格 | 2117-09-SNECF2(A6)-GDHT-RT-076
2 | 750-P-522903-B2A2-H150(091)-5G |  | SHN000667 |  | 1 | / |  |  | 合格 | 2117-09-SNECF2(A6)-GDHT-RT-076
以下空白
评片人：孟祥禹 |  |  | 审核人：卢 炜 |  |  |  |  | 检测单位：广东华泰检测科技有限公司

## 343
无损检测结果回复单
回复单号： |  | 2117-09-SNECF2(A6)-GDHT-RT-076-1101 |  |  |  |  | 委托单位：中石化宁波工程有限公司
装置名称 |  | 4#240万吨/年PX装置 |  | 单元号 |  | 2117 |  | 检测日期 |  | 2020-11-01
检测方法 |  | RT |  | 检测标准 |  | NB/T47013.2-2015 |  | 合格级别 |  | Ⅲ
检测结果：
累计拍片：1张。合格张数:1 张；不合格张数：0张；焊接一次合格率：100%。（异物不计合格率）
检测结论
序号 | 管线编号/焊口编号 |  | 焊工号 |  | 拍片张数 | 不合格情况 |  |  | 结论 | 委托单号
[6 empty] | 片号及缺陷性质 |  |  | 合格/ 不合格
1 | 750-P-522903-B2A2-H150(091)-10G |  | SLJ010204 |  | 1 | / |  |  | 合格 | 2117-09-SNECF2(A6)-GDHT-RT-076
以下空白
评片人：孟祥禹 |  |  | 审核人：卢 炜 |  |  |  |  | 检测单位：广东华泰检测科技有限公司

## 344
无损检测结果回复单
回复单号： |  | 2117-09-SNECF2(A6)-GDHT-RT-077-1101 |  |  |  |  | 委托单位：中石化宁波工程有限公司
装置名称 |  | 4#240万吨/年PX装置 |  | 单元号 |  | 2117 |  | 检测日期 |  | 2020-11-01
检测方法 |  | RT |  | 检测标准 |  | NB/T47013.2-2015 |  | 合格级别 |  | Ⅲ
检测结果：
累计拍片：1张。合格张数:1 张；不合格张数：0张；焊接一次合格率：100%。（异物不计合格率）
检测结论
序号 | 管线编号/焊口编号 |  | 焊工号 |  | 拍片张数 | 不合格情况 |  |  | 结论 | 委托单号
[6 empty] | 片号及缺陷性质 |  |  | 合格/ 不合格
1 | 700-P-524806-B2A1-H130(091)-4G |  | SHN011131 |  | 1 | / |  |  | 合格 | 2117-09-SNECF2(A6)-GDHT-RT-077
以下空白
评片人：孟祥禹 |  |  | 审核人：卢 炜 |  |  |  |  | 检测单位：广东华泰检测科技有限公司

## 345
无损检测结果回复单
回复单号： |  | 2117-09-SNECF2(A6)-GDHT-RT-078-1101 |  |  |  |  | 委托单位：中石化宁波工程有限公司
装置名称 |  | 4#240万吨/年PX装置 |  | 单元号 |  | 2117 |  | 检测日期 |  | 2020-11-01
检测方法 |  | RT |  | 检测标准 |  | NB/T47013.2-2015 |  | 合格级别 |  | Ⅲ
检测结果：
累计拍片：1张。合格张数:1 张；不合格张数：0张；焊接一次合格率：100%。（异物不计合格率）
检测结论
序号 | 管线编号/焊口编号 |  | 焊工号 |  | 拍片张数 | 不合格情况 |  |  | 结论 | 委托单号
[6 empty] | 片号及缺陷性质 |  |  | 合格/ 不合格
1 | 750-P-522803-B2A2-H150(091)-13G |  | SLJ010204 |  | 1 | / |  |  | 合格 | 2117-09-SNECF2(A6)-GDHT-RT-078
以下空白
评片人：孟祥禹 |  |  | 审核人：卢 炜 |  |  |  |  | 检测单位：广东华泰检测科技有限公司

## 346
无损检测结果回复单
回复单号： |  | 2117-09-SNECF2(A6)-GDHT-RT-079-1105 |  |  |  |  | 委托单位：中石化宁波工程有限公司
装置名称 |  | 4#240万吨/年PX装置 |  | 单元号 |  | 2117 |  | 检测日期 |  | 2020-11-05
检测方法 |  | RT |  | 检测标准 |  | NB/T47013.2-2015 |  | 合格级别 |  | Ⅲ
检测结果：
累计拍片：2张。合格张数:2 张；不合格张数：0张；焊接一次合格率：100%。（异物不计合格率）
检测结论
序号 | 管线编号/焊口编号 |  | 焊工号 |  | 拍片张数 | 不合格情况 |  |  | 结论 | 委托单号
[6 empty] | 片号及缺陷性质 |  |  | 合格/ 不合格
1 | 1700-P-522701-B2A1-H150(091)-1G |  | SLJ010143 |  | 2 | / |  |  | 合格 | 2117-09-SNECF2(A6)-GDHT-RT-079
以下空白
评片人：孟祥禹 |  |  | 审核人：卢 炜 |  |  |  |  | 检测单位：广东华泰检测科技有限公司

## 347
无损检测结果回复单
回复单号： |  | 2117-09-SNECF2(A6)-GDHT-RT-082-0109 |  |  |  |  | 委托单位：中石化宁波工程有限公司
装置名称 |  | 4#240万吨/年PX装置 |  | 单元号 |  | 2117 |  | 检测日期 |  | 2021-01-09
检测方法 |  | RT |  | 检测标准 |  | NB/T47013.2-2015 |  | 合格级别 |  | Ⅲ
检测结果：
累计拍片：6张。合格张数:6 张；不合格张数：0张；焊接一次合格率：100%。（异物不计合格率）
检测结论
序号 | 管线编号/焊口编号 |  | 焊工号 |  | 拍片张数 | 不合格情况 |  |  | 结论 | 委托单号
[6 empty] | 片号及缺陷性质 |  |  | 合格/ 不合格
1 | 200-P-522316-B2A1-H60(091)-11 |  | SHN000667 |  | 6 | / |  |  | 合格 | 2117-09-SNECF2(A6)-GDHT-RT-082
以下空白
评片人：孟祥禹 |  |  | 审核人：卢 炜 |  |  |  |  | 检测单位：广东华泰检测科技有限公司

## 348
无损检测结果回复单
回复单号： |  | 2117-09-SNECF2(A6)-GDHT-RT-083-0108 |  |  |  |  | 委托单位：中石化宁波工程有限公司
装置名称 |  | 4#240万吨/年PX装置 |  | 单元号 |  | 2117 |  | 检测日期 |  | 2021-01-08
检测方法 |  | RT |  | 检测标准 |  | NB/T47013.2-2015 |  | 合格级别 |  | Ⅲ
检测结果：
累计拍片：6张。合格张数:6 张；不合格张数：0张；焊接一次合格率：100%。（异物不计合格率）
检测结论
序号 | 管线编号/焊口编号 |  | 焊工号 |  | 拍片张数 | 不合格情况 |  |  | 结论 | 委托单号
[6 empty] | 片号及缺陷性质 |  |  | 合格/ 不合格
1 | 350-P-523502-B2A1-H110(091)-14 |  | SHN000668 |  | 6 | / |  |  | 合格 | 2117-09-SNECF2(A6)-GDHT-RT-083
以下空白
评片人：孟祥禹 |  |  | 审核人：卢 炜 |  |  |  |  | 检测单位：广东华泰检测科技有限公司

## 349
无损检测结果回复单
回复单号： |  | 2117-09-SNECF2(A6)-GDHT-RT-089-0108 |  |  |  |  | 委托单位：中石化宁波工程有限公司
装置名称 |  | 4#240万吨/年PX装置 |  | 单元号 |  | 2117 |  | 检测日期 |  | 2021-01-08
检测方法 |  | RT |  | 检测标准 |  | NB/T47013.2-2015 |  | 合格级别 |  | Ⅲ
检测结果：
累计拍片：2张。合格张数:2 张；不合格张数：0张；焊接一次合格率：100%。（异物不计合格率）
检测结论
序号 | 管线编号/焊口编号 |  | 焊工号 |  | 拍片张数 | 不合格情况 |  |  | 结论 | 委托单号
[6 empty] | 片号及缺陷性质 |  |  | 合格/ 不合格
1 | 700-P-522905-B2A2-H150(091)-2G |  | SHN011449 |  | 1 | / |  |  | 合格 | 2117-09-SNECF2(A6)-GDHT-RT-089
2 | 700-P-522905-B2A2-H150(091)-3G |  | SHN011449 |  | 1 | / |  |  | 合格 | 2117-09-SNECF2(A6)-GDHT-RT-089
以下空白
评片人：孟祥禹 |  |  | 审核人：卢 炜 |  |  |  |  | 检测单位：广东华泰检测科技有限公司

## 350
无损检测结果回复单
回复单号： |  | 2117-09-SNECF2(A6)-GDHT-RT-091-0108 |  |  |  |  | 委托单位：中石化宁波工程有限公司
装置名称 |  | 4#240万吨/年PX装置 |  | 单元号 |  | 2117 |  | 检测日期 |  | 2021-01-08
检测方法 |  | RT |  | 检测标准 |  | NB/T47013.2-2015 |  | 合格级别 |  | Ⅲ
检测结果：
累计拍片：2张。合格张数:2 张；不合格张数：0张；焊接一次合格率：100%。（异物不计合格率）
检测结论
序号 | 管线编号/焊口编号 |  | 焊工号 |  | 拍片张数 | 不合格情况 |  |  | 结论 | 委托单号
[6 empty] | 片号及缺陷性质 |  |  | 合格/ 不合格
1 | 700-P-522908-B2A2-H150(091)-2G |  | SHN011450 |  | 1 | / |  |  | 合格 | 2117-09-SNECF2(A6)-GDHT-RT-091
2 | 700-P-522908-B2A2-H150(091)-3G |  | SHN011450 |  | 1 | / |  |  | 合格 | 2117-09-SNECF2(A6)-GDHT-RT-091
以下空白
评片人：孟祥禹 |  |  | 审核人：卢 炜 |  |  |  |  | 检测单位：广东华泰检测科技有限公司